## esAF260122w
Tipo prova | Compressione - Profiloprova
Provino | 1 | SUINO 1
Ident. provino:
Larghezza: | 1000000 | cm
Spessore: | 2000000 | cm
Altezza piatto: | 2500000 | cm
Diametro: | 50000000 | mm
Diametro interno: | 0.500000 | mm
Diametro esterno: | 1000000 | mm
Spessore parete: | 0.500000 | mm
Sezione: | 2000000 | cm*cm
Densità lineare: | 1000000 | den
Peso slitta: | 9806650 | N
Distanza caricamento: | 0.000000 | mm
Distanza supporto: | 1000000 | mm
Rapporto distanza: | 2
Tipo di dispositivo: | 3-point
Commento:
Inclusi
Larghezza finale: | 1000000 | cm
Spessore finale: | 2000000 | cm
Altezza piatto finale: | 2500000 | cm
Diametro finale: | 50000000 | mm
Diametro interno finale: | 0.500000 | mm
Diametro esterno finale: | 1000000 | mm
Spessore parete finale: | 0.500000 | mm
Area finale: | 2000000 | cm*cm
Densità lineare finale: | 1000000 | den
Tempo sec | Corsa mm | Carico N | Corsa comp mm | Deformaz in comp % | Carico comp N | Posizione corretta mm
0 | -1.643281 | -0.05238988 | 0.003437512 | 0.01471528 | 0.05238988 | -1.643281 | I carico soglia > 0,05N
0.8980001 | -1.639844 | -0.03772786 | 0 | 0 | 0.03772786 | -1.639844
0.9460001 | -1.639844 | -0.03477352 | 0 | 0 | 0.03477352 | -1.639844
0.9480001 | -1.639844 | -0.03512617 | 0 | 0 | 0.03512617 | -1.639844
1.948 | -2.13875 | -0.5383872 | 0.4989064 | 2.135715 | 0.5383872 | -2.13875
2.948 | -2.640156 | -1.259623 | 1.000312 | 4.282131 | 1.259623 | -2.640156
3.948 | -3.140625 | -2.078102 | 1.500781 | 6.424534 | 2.078102 | -3.140625
4.948 | -3.639375 | -2.97748 | 1.999531 | 8.55958 | 2.97748 | -3.639375
5.948 | -4.140781 | -3.998209 | 2.500937 | 10.706 | 3.998209 | -4.140781
6.948 | -4.639375 | -5.18687 | 2.999531 | 12.84037 | 5.18687 | -4.639375
7.872 | -5.101719 | -6.437341 | 3.461875 | 14.81957 | 6.437341 | -5.101719
8.698 | -5.514375 | -7.690206 | 3.874531 | 16.58607 | 7.690206 | -5.514375
9.698001 | -6.015625 | -8.521336 | 4.375781 | 18.73181 | 8.521337 | -6.015625
10.698 | -6.51375 | -9.581511 | 4.873906 | 20.86419 | 9.581511 | -6.51375
11.508 | -6.92 | -10.83334 | 5.280157 | 22.60326 | 10.83334 | -6.92
12.132 | -7.23375 | -12.08395 | 5.593906 | 23.94636 | 12.08395 | -7.23375
12.642 | -7.486875 | -13.1052 | 5.847031 | 25.02993 | 13.1052 | -7.486875
12.644 | -7.487969 | -13.10857 | 5.848125 | 25.03461 | 13.10857 | -7.487969 | carico massimo I picco (N) | 5.844688 | corsa a carico massimo I picco L1 (mm)
12.826 | -7.405313 | -11.84849 | 5.765469 | 24.68078 | 11.84849 | -7.405313
13.03 | -7.294375 | -10.59364 | 5.654531 | 24.20588 | 10.59364 | -7.294375
13.308 | -7.155 | -9.339392 | 5.515157 | 23.60925 | 9.339392 | -7.155
13.65 | -6.983438 | -8.087345 | 5.343594 | 22.87482 | 8.087345 | -6.983438
14.064 | -6.777969 | -6.835684 | 5.138125 | 21.99525 | 6.835684 | -6.777969
14.57 | -6.524219 | -5.583845 | 4.884375 | 20.909 | 5.583845 | -6.524219
15.192 | -6.212969 | -4.330518 | 4.573125 | 19.5766 | 4.330518 | -6.212969
15.976 | -5.820313 | -3.077383 | 4.180469 | 17.89572 | 3.077383 | -5.820313
16.976 | -5.320937 | -2.959554 | 3.681093 | 15.758 | 2.959554 | -5.320937
17.976 | -4.820625 | -1.986987 | 3.180782 | 13.61627 | 1.986987 | -4.820625
18.976 | -4.321407 | -1.234868 | 2.681563 | 11.47922 | 1.234868 | -4.321407
19.976 | -3.821563 | -0.6717009 | 2.181719 | 9.339487 | 0.6717009 | -3.821563
20.976 | -3.320156 | -0.2100241 | 1.680313 | 7.193071 | 0.2100241 | -3.320156
21.976 | -2.820938 | 0.161271 | 1.181094 | 5.056019 | -0.1612711 | -2.820938
22.976 | -2.320938 | -0.01907318 | 0.6810938 | 2.915622 | 0.01907318 | -2.320938
23.976 | -1.821875 | -0.01738835 | 0.1820312 | 0.7792379 | 0.01738835 | -1.821875
24.324 | -1.647188 | -0.01730998 | 0.007343711 | 0.03143691 | 0.01730998 | -1.647188
24.326 | -1.646094 | -0.01708664 | 0.006249989 | 0.02675491 | 0.01708664 | -1.646094
25.164 | -1.648281 | -0.01909278 | 0.008437433 | 0.03611891 | 0.01909278 | -1.648281
25.212 | -1.648281 | -0.01915547 | 0.008437433 | 0.03611891 | 0.01915547 | -1.648281
25.214 | -1.648281 | -0.01899875 | 0.008437433 | 0.03611891 | 0.01899875 | -1.648281
26.214 | -2.148281 | -0.02132225 | 0.5084375 | 2.176516 | 0.02132225 | -2.148281
27.214 | -2.646719 | -0.1394098 | 1.006875 | 4.310224 | 0.1394098 | -2.646719 | carico soglia > 0,05N
28.214 | -3.148906 | -0.8559321 | 1.509063 | 6.459985 | 0.8559321 | -3.148906
29.214 | -3.647812 | -1.636517 | 2.007968 | 8.595698 | 1.636517 | -3.647812
30.214 | -4.147813 | -2.508648 | 2.507969 | 10.7361 | 2.508648 | -4.147813
31.214 | -4.648125 | -3.573599 | 3.008281 | 12.87783 | 3.573599 | -4.648125
32.162 | -5.121563 | -4.823925 | 3.481719 | 14.90452 | 4.823925 | -5.121563
32.956 | -5.518437 | -6.075704 | 3.878593 | 16.60346 | 6.075705 | -5.518437
33.652 | -5.868125 | -7.327543 | 4.228281 | 18.1004 | 7.327543 | -5.868125
34.652 | -6.366719 | -8.202338 | 4.726875 | 20.23478 | 8.202337 | -6.366719
35.652 | -6.867031 | -9.283694 | 5.227187 | 22.37651 | 9.283694 | -6.867031
36.122 | -7.101719 | -10.53543 | 5.461875 | 23.38116 | 10.53543 | -7.101719
36.628 | -7.355469 | -11.79013 | 5.715625 | 24.46741 | 11.79013 | -7.355469
36.882 | -7.480938 | -12.41178 | 5.841094 | 25.00451 | 12.41178 | -7.480938
36.884 | -7.482031 | -12.41598 | 5.842187 | 25.0092 | 12.41598 | -7.482031 | carico massimo II picco | 4.835312 | corsa a carico massimo II picco L2 (mm)
37.078 | -7.394375 | -11.15829 | 5.754531 | 24.63396 | 11.15829 | -7.394375
37.298 | -7.276719 | -9.904827 | 5.636875 | 24.1303 | 9.904827 | -7.276719
37.594 | -7.125781 | -8.646731 | 5.485938 | 23.48417 | 8.646731 | -7.125781
37.964 | -6.942969 | -7.395069 | 5.303125 | 22.70158 | 7.395069 | -6.942969
38.414 | -6.717813 | -6.141001 | 5.077969 | 21.73774 | 6.141001 | -6.717813
38.964 | -6.441875 | -4.889994 | 4.802032 | 20.5565 | 4.889994 | -6.441875
39.66 | -6.094688 | -3.639476 | 4.454844 | 19.07026 | 3.639476 | -6.094688
40.66 | -5.593438 | -3.901233 | 3.953594 | 16.92452 | 3.901233 | -5.593438
41.388 | -5.230781 | -2.648917 | 3.590937 | 15.37206 | 2.648917 | -5.230781
42.388 | -4.730156 | -1.641827 | 3.090312 | 13.22899 | 1.641827 | -4.730156
43.388 | -4.229375 | -0.986362 | 2.589531 | 11.08525 | 0.986362 | -4.229375
44.388 | -3.730469 | -0.4684155 | 2.090625 | 8.949533 | 0.4684155 | -3.730469
45.388 | -3.229375 | -0.04997624 | 1.589531 | 6.804454 | 0.04997624 | -3.229375
46.388 | -2.730313 | 0.1396934 | 1.090469 | 4.668071 | -0.1396934 | -2.730313
47.388 | -2.230938 | -0.02873945 | 0.5910938 | 2.53035 | 0.02873945 | -2.230938
48.388 | -1.729531 | -0.0243197 | 0.08968741 | 0.3839333 | 0.0243197 | -1.729531
48.568 | -1.639688 | -0.02364967 | -0.0001562294 | -0.0006687856 | 0.02364967 | -1.639688 | Elasticità | 0.8273003 | 82.73003 | %
Provino | 2 | SUINO 2
Ident. provino:
Larghezza: | 1000000 | cm
Spessore: | 2000000 | cm
Altezza piatto: | 2500000 | cm
Diametro: | 50000000 | mm
Diametro interno: | 0.500000 | mm
Diametro esterno: | 1000000 | mm
Spessore parete: | 0.500000 | mm
Sezione: | 2000000 | cm*cm
Densità lineare: | 1000000 | den
Peso slitta: | 9806650 | N
Distanza caricamento: | 0.000000 | mm
Distanza supporto: | 1000000 | mm
Rapporto distanza: | 2
Tipo di dispositivo: | 3-point
Commento:
Inclusi
Larghezza finale: | 1000000 | cm
Spessore finale: | 2000000 | cm
Altezza piatto finale: | 2500000 | cm
Diametro finale: | 50000000 | mm
Diametro interno finale: | 0.500000 | mm
Diametro esterno finale: | 1000000 | mm
Spessore parete finale: | 0.500000 | mm
Area finale: | 2000000 | cm*cm
Densità lineare finale: | 1000000 | den
Tempo sec | Corsa mm | Carico N | Corsa comp mm | Deformaz in comp % | Carico comp N | Posizione corretta mm
0 | -0.279375 | -0.05133761 | 0.003906258 | 0.01579912 | 0.05133761 | -0.279375
0.8940001 | -0.2759375 | -0.03221275 | 0.0004687754 | 0.001895993 | 0.03221275 | -0.2759375
0.9400001 | -0.2759375 | -0.03629162 | 0.0004687754 | 0.001895993 | 0.03629162 | -0.2759375
0.9420001 | -0.2759375 | -0.03674613 | 0.0004687754 | 0.001895993 | 0.03674613 | -0.2759375
1.942 | -0.7748437 | -0.2816902 | 0.499375 | 2.019755 | 0.2816902 | -0.7748437
2.942 | -1.276719 | -0.8944892 | 1.00125 | 4.049622 | 0.8944892 | -1.276719
3.942 | -1.776563 | -1.864274 | 1.501094 | 6.071273 | 1.864274 | -1.776563
4.936 | -2.272813 | -3.116445 | 1.997344 | 8.078389 | 3.116445 | -2.272813
5.774 | -2.693281 | -4.366897 | 2.417812 | 9.779002 | 4.366897 | -2.693281
6.57 | -3.091563 | -5.619283 | 2.816094 | 11.38988 | 5.619283 | -3.091563
7.354 | -3.483125 | -6.872575 | 3.207656 | 12.97358 | 6.872575 | -3.483125
8.256001 | -3.933907 | -8.122772 | 3.658438 | 14.79679 | 8.122772 | -3.933907
9.256001 | -4.432969 | -8.302329 | 4.1575 | 16.81528 | 8.302329 | -4.432969
9.820001 | -4.714844 | -9.553058 | 4.439375 | 17.95535 | 9.553058 | -4.714844
10.642 | -5.126406 | -10.80405 | 4.850937 | 19.61994 | 10.80405 | -5.126406
11.294 | -5.452031 | -12.0582 | 5.176562 | 20.93695 | 12.0582 | -5.452031
11.926 | -5.767656 | -13.30836 | 5.492188 | 22.21352 | 13.30836 | -5.767656
12.536 | -6.074844 | -14.5591 | 5.799375 | 23.45596 | 14.5591 | -6.074844
13.126 | -6.367656 | -15.81346 | 6.092187 | 24.64025 | 15.81346 | -6.367656
13.318 | -6.463437 | -16.23698 | 6.187968 | 25.02765 | 16.23698 | -6.463437
13.32 | -6.464531 | -16.24063 | 6.189062 | 25.03207 | 16.24063 | -6.464531
13.482 | -6.39625 | -14.97856 | 6.120781 | 24.7559 | 14.97856 | -6.39625
13.634 | -6.309531 | -13.72354 | 6.034063 | 24.40516 | 13.72354 | -6.309531
13.85 | -6.200156 | -12.47018 | 5.924687 | 23.96279 | 12.47018 | -6.200156
14.11 | -6.06875 | -11.21618 | 5.793282 | 23.43131 | 11.21618 | -6.06875
14.412 | -5.918907 | -9.963273 | 5.643437 | 22.82526 | 9.963273 | -5.918907
14.774 | -5.736562 | -8.712536 | 5.461093 | 22.08775 | 8.712536 | -5.736562
15.196 | -5.526406 | -7.458229 | 5.250938 | 21.23776 | 7.458229 | -5.526406
15.698 | -5.274687 | -6.208052 | 4.999218 | 20.21967 | 6.208052 | -5.274687
16.316 | -4.966406 | -4.957757 | 4.690938 | 18.97281 | 4.957757 | -4.966406
17.076 | -4.585938 | -3.706315 | 4.310469 | 17.43398 | 3.706315 | -4.585938
17.428 | -4.410313 | -4.956414 | 4.134844 | 16.72365 | 4.956414 | -4.410313
18.034 | -4.107344 | -3.70302 | 3.831875 | 15.49827 | 3.70302 | -4.107344
18.984 | -3.63125 | -2.452208 | 3.355781 | 13.57268 | 2.452208 | -3.63125
19.984 | -3.133125 | -1.402534 | 2.857656 | 11.55798 | 1.402534 | -3.133125
20.984 | -2.631719 | -0.6052613 | 2.35625 | 9.530009 | 0.6052613 | -2.631719
21.984 | -2.131094 | 0.007639537 | 1.855625 | 7.505198 | -0.007639537 | -2.131094
22.984 | -1.631719 | 0.3776534 | 1.35625 | 5.485443 | -0.3776534 | -1.631719
23.984 | -1.131719 | 0.1336419 | 0.85625 | 3.46316 | -0.1336419 | -1.131719
24.984 | -0.6328125 | 0.1329601 | 0.3573438 | 1.4453 | -0.1329601 | -0.6328125
25.682 | -0.283125 | 0.1366002 | 0.007656258 | 0.03096624 | -0.1366002 | -0.283125
25.684 | -0.2820313 | 0.1364708 | 0.006562506 | 0.02654249 | -0.1364708 | -0.2820313
26.534 | -0.2834375 | 0.1357812 | 0.007968774 | 0.03223024 | -0.1357812 | -0.2834375
26.582 | -0.2834375 | 0.1335126 | 0.007968774 | 0.03223024 | -0.1335126 | -0.2834375
26.584 | -0.2834375 | 0.1338535 | 0.007968774 | 0.03223024 | -0.1338535 | -0.2834375
27.584 | -0.783125 | 0.1223495 | 0.5076563 | 2.053249 | -0.1223496 | -0.783125
28.584 | -1.282813 | -0.01686113 | 1.007344 | 4.074269 | 0.01686113 | -1.282813
29.584 | -1.784375 | -0.5277392 | 1.508906 | 6.102871 | 0.5277392 | -1.784375
30.584 | -2.283594 | -1.48859 | 2.008125 | 8.121995 | 1.48859 | -2.283594
31.584 | -2.783594 | -2.699123 | 2.508125 | 10.14428 | 2.699123 | -2.783594
32.506 | -3.243906 | -3.950934 | 2.968437 | 12.00604 | 3.950934 | -3.243906
33.336 | -3.660156 | -5.202999 | 3.384687 | 13.68959 | 5.202999 | -3.660156
34.102 | -4.041875 | -6.45606 | 3.766406 | 15.23348 | 6.45606 | -4.041875
35.102 | -4.542344 | -7.482181 | 4.266875 | 17.25766 | 7.482181 | -4.542344
36.102 | -5.040782 | -8.516291 | 4.765313 | 19.27362 | 8.516292 | -5.040782
36.644 | -5.312969 | -9.7694 | 5.0375 | 20.3745 | 9.7694 | -5.312969
37.322 | -5.651875 | -11.02414 | 5.376406 | 21.74523 | 11.02414 | -5.651875
37.824 | -5.90375 | -12.27922 | 5.628281 | 22.76396 | 12.27922 | -5.90375
38.3 | -6.140625 | -13.53004 | 5.865156 | 23.72201 | 13.53004 | -6.140625
38.762 | -6.372031 | -14.78427 | 6.096562 | 24.65795 | 14.78427 | -6.372031
38.934 | -6.457344 | -15.25596 | 6.181875 | 25.003 | 15.25596 | -6.457344
38.936 | -6.458438 | -15.26017 | 6.182969 | 25.00743 | 15.26017 | -6.458438
39.108 | -6.382969 | -13.99839 | 6.1075 | 24.70219 | 13.99839 | -6.382969
39.278 | -6.28875 | -12.73627 | 6.013281 | 24.32111 | 12.73627 | -6.28875
39.514 | -6.169375 | -11.48348 | 5.893906 | 23.83829 | 11.48348 | -6.169375
39.796 | -6.028906 | -10.22775 | 5.753438 | 23.27016 | 10.22775 | -6.028906
40.13 | -5.862657 | -8.973298 | 5.587188 | 22.59775 | 8.973298 | -5.862657
40.524 | -5.664531 | -7.721965 | 5.389063 | 21.79642 | 7.721965 | -5.664531
40.996 | -5.427813 | -6.467795 | 5.152344 | 20.83899 | 6.467795 | -5.427813
41.572 | -5.139375 | -5.215114 | 4.863906 | 19.67239 | 5.215115 | -5.139375
42.294 | -4.78 | -3.962598 | 4.504531 | 18.21887 | 3.962598 | -4.78
43.294 | -4.279219 | -4.168748 | 4.00375 | 16.19343 | 4.168748 | -4.279219
43.976 | -3.938125 | -2.917395 | 3.662656 | 14.81386 | 2.917395 | -3.938125
44.976 | -3.437812 | -1.778692 | 3.162344 | 12.79031 | 1.778692 | -3.437812
45.976 | -2.939219 | -0.9023413 | 2.66375 | 10.77371 | 0.9023412 | -2.939219
46.976 | -2.437969 | -0.2351887 | 2.1625 | 8.746374 | 0.2351887 | -2.437969
47.976 | -1.939062 | 0.2126882 | 1.663594 | 6.728515 | -0.2126882 | -1.939062
48.976 | -1.438594 | 0.1560816 | 1.163125 | 4.704336 | -0.1560816 | -1.438594
49.976 | -0.9375 | 0.1329053 | 0.6620312 | 2.677629 | -0.1329053 | -0.9375
50.976 | -0.4382812 | 0.1290419 | 0.1628125 | 0.6585059 | -0.1290419 | -0.4382812
51.302 | -0.2745313 | 0.1326741 | -0.0009374926 | -0.003791751 | -0.1326741 | -0.2745313
Provino | 3 | SUINO 3
Ident. provino:
Larghezza: | 1000000 | cm
Spessore: | 2000000 | cm
Altezza piatto: | 2500000 | cm
Diametro: | 50000000 | mm
Diametro interno: | 0.500000 | mm
Diametro esterno: | 1000000 | mm
Spessore parete: | 0.500000 | mm
Sezione: | 2000000 | cm*cm
Densità lineare: | 1000000 | den
Peso slitta: | 9806650 | N
Distanza caricamento: | 0.000000 | mm
Distanza supporto: | 1000000 | mm
Rapporto distanza: | 2
Tipo di dispositivo: | 3-point
Commento:
Inclusi
Larghezza finale: | 1000000 | cm
Spessore finale: | 2000000 | cm
Altezza piatto finale: | 2500000 | cm
Diametro finale: | 50000000 | mm
Diametro interno finale: | 0.500000 | mm
Diametro esterno finale: | 1000000 | mm
Spessore parete finale: | 0.500000 | mm
Area finale: | 2000000 | cm*cm
Densità lineare finale: | 1000000 | den
Tempo sec | Corsa mm | Carico N | Corsa comp mm | Deformaz in comp % | Carico comp N | Posizione corretta mm
0 | -3.967969 | -0.05307846 | 0.003593508 | 0.01708296 | 0.05307846 | -3.967969
0.874 | -3.963906 | -0.03464712 | -0.0004689209 | -0.002229175 | 0.03464712 | -3.963906
0.924 | -3.963906 | -0.03981918 | -0.0004689209 | -0.002229175 | 0.03981918 | -3.963906
0.9260001 | -3.963906 | -0.03998374 | -0.0004689209 | -0.002229175 | 0.03998375 | -3.963906
1.926 | -4.463437 | -0.340163 | 0.4990622 | 2.372462 | 0.3401631 | -4.463437
2.926 | -4.964844 | -0.9630906 | 1.000469 | 4.756068 | 0.9630906 | -4.964844
3.912 | -5.456719 | -2.214412 | 1.492343 | 7.094362 | 2.214412 | -5.456719
4.654 | -5.827344 | -3.465392 | 1.862969 | 8.856256 | 3.465392 | -5.827344
5.332 | -6.166094 | -4.717074 | 2.201719 | 10.46662 | 4.717074 | -6.166094
5.984 | -6.494531 | -5.97024 | 2.530156 | 12.02796 | 5.97024 | -6.494531
6.984 | -6.992031 | -7.152562 | 3.027656 | 14.39299 | 7.152562 | -6.992031
7.984 | -7.493281 | -8.292002 | 3.528906 | 16.77586 | 8.292002 | -7.493281
8.564 | -7.782656 | -9.543154 | 3.818281 | 18.1515 | 9.543155 | -7.782656
9.248 | -8.124531 | -10.79682 | 4.160156 | 19.77672 | 10.79682 | -8.124531
9.76 | -8.380312 | -12.04753 | 4.415937 | 20.99266 | 12.04753 | -8.380312
10.262 | -8.632344 | -13.29968 | 4.667969 | 22.19078 | 13.29968 | -8.632344
10.742 | -8.871563 | -14.54974 | 4.907187 | 23.32799 | 14.54974 | -8.871563
11.194 | -9.0975 | -15.8012 | 5.133124 | 24.40205 | 15.8012 | -9.0975
11.454 | -9.228907 | -16.5592 | 5.264531 | 25.02674 | 16.5592 | -9.228907
11.456 | -9.229688 | -16.5666 | 5.265313 | 25.03046 | 16.5666 | -9.229688
11.6 | -9.170469 | -15.30385 | 5.206094 | 24.74894 | 15.30385 | -9.170469
11.712 | -9.104531 | -14.05121 | 5.140156 | 24.43548 | 14.05121 | -9.104531
11.878 | -9.017344 | -12.79566 | 5.052969 | 24.021 | 12.79566 | -9.017344
12.086 | -8.912344 | -11.53689 | 4.947968 | 23.52185 | 11.53689 | -8.912344
12.326 | -8.792656 | -10.28611 | 4.828281 | 22.95288 | 10.28611 | -8.792656
12.606 | -8.653125 | -9.034451 | 4.68875 | 22.28957 | 9.034451 | -8.653125
12.932 | -8.489219 | -7.783121 | 4.524843 | 21.51038 | 7.783122 | -8.489219
13.322 | -8.295001 | -6.532192 | 4.330625 | 20.5871 | 6.532192 | -8.295001
13.798 | -8.0575 | -5.27863 | 4.093125 | 19.45806 | 5.27863 | -8.0575
14.384 | -7.764219 | -4.024453 | 3.799844 | 18.06385 | 4.024453 | -7.764219
15.384 | -7.263906 | -4.099338 | 3.299531 | 15.68544 | 4.099338 | -7.263906
16.07 | -6.920937 | -2.848502 | 2.956562 | 14.05502 | 2.848502 | -6.920937
16.952 | -6.48125 | -1.597749 | 2.516875 | 11.96482 | 1.597749 | -6.48125
17.952 | -5.980469 | -0.573372 | 2.016093 | 9.584187 | 0.573372 | -5.980469
18.952 | -5.479531 | 0.07883257 | 1.515156 | 7.20281 | -0.07883257 | -5.479531
19.952 | -4.980938 | 0.3300419 | 1.016562 | 4.832575 | -0.3300419 | -4.980938
20.952 | -4.479219 | 0.004347079 | 0.5148435 | 2.447484 | -0.004347079 | -4.479219
21.952 | -3.980469 | 0.002070592 | 0.01609372 | 0.07650697 | -0.002070592 | -3.980469
21.968 | -3.971094 | 0.003583016 | 0.006718561 | 0.03193897 | -0.003583016 | -3.971094
21.97 | -3.970156 | 0.00341062 | 0.005781185 | 0.02748283 | -0.00341062 | -3.970156
22.814 | -3.971719 | 0.0004366884 | 0.007343479 | 0.03490973 | -0.0004366884 | -3.971719
22.86 | -3.971719 | 0.001733613 | 0.007343479 | 0.03490973 | -0.001733613 | -3.971719
22.862 | -3.971719 | 0.001956956 | 0.007343479 | 0.03490973 | -0.001956956 | -3.971719
23.862 | -4.471094 | -0.006471149 | 0.5067186 | 2.408859 | 0.00647115 | -4.471094
24.862 | -4.971719 | -0.2696154 | 1.007344 | 4.788751 | 0.2696154 | -4.971719
25.862 | -5.472656 | -0.9743869 | 1.508281 | 7.170127 | 0.9743869 | -5.472656
26.812 | -5.945938 | -2.227013 | 1.981562 | 9.420032 | 2.227013 | -5.945938
27.586 | -6.334063 | -3.478667 | 2.369687 | 11.26512 | 3.478667 | -6.334063
28.292 | -6.68625 | -4.729961 | 2.721875 | 12.93936 | 4.72996 | -6.68625
28.938 | -7.010469 | -5.98111 | 3.046093 | 14.48064 | 5.98111 | -7.010469
29.526 | -7.302969 | -7.233907 | 3.338593 | 15.87114 | 7.233908 | -7.302969
30.526 | -7.804688 | -7.679257 | 3.840312 | 18.25623 | 7.679257 | -7.804688
31.084 | -8.082969 | -8.932369 | 4.118594 | 19.57914 | 8.932369 | -8.082969
31.668 | -8.375625 | -10.18349 | 4.41125 | 20.97038 | 10.18349 | -8.375625
32.082 | -8.581094 | -11.43389 | 4.616719 | 21.94715 | 11.43389 | -8.581094
32.478 | -8.779531 | -12.6875 | 4.815156 | 22.89048 | 12.6875 | -8.779531
32.862 | -8.971719 | -13.94326 | 5.007344 | 23.80411 | 13.94326 | -8.971719
33.224 | -9.152188 | -15.1954 | 5.187813 | 24.66203 | 15.1954 | -9.152188
33.364 | -9.224063 | -15.68316 | 5.259687 | 25.00371 | 15.68316 | -9.224063
33.366 | -9.225156 | -15.69126 | 5.260781 | 25.00891 | 15.69126 | -9.225156
33.518 | -9.160469 | -14.43226 | 5.196094 | 24.7014 | 14.43226 | -9.160469
33.646 | -9.085 | -13.16709 | 5.120625 | 24.34263 | 13.16709 | -9.085
33.824 | -8.994219 | -11.91286 | 5.029844 | 23.91107 | 11.91286 | -8.994219
34.046 | -8.882344 | -10.65889 | 4.917969 | 23.37924 | 10.65889 | -8.882344
34.31 | -8.750781 | -9.403685 | 4.786406 | 22.75381 | 9.403686 | -8.750781
34.614 | -8.598594 | -8.146616 | 4.634219 | 22.03034 | 8.146616 | -8.598594
34.976 | -8.418594 | -6.891502 | 4.454218 | 21.17464 | 6.891501 | -8.418594
35.414 | -8.198907 | -5.636775 | 4.234531 | 20.13029 | 5.636775 | -8.198907
35.956 | -7.927188 | -4.386203 | 3.962812 | 18.83858 | 4.386203 | -7.927188
36.956 | -7.428125 | -4.455003 | 3.46375 | 16.46611 | 4.455003 | -7.428125
37.444 | -7.182969 | -3.202542 | 3.218594 | 15.30068 | 3.202542 | -7.182969
38.398 | -6.706875 | -1.950253 | 2.7425 | 13.03741 | 1.950253 | -6.706875
39.398 | -6.2075 | -0.8488155 | 2.243125 | 10.66346 | 0.8488156 | -6.2075
40.398 | -5.706094 | -0.06772872 | 1.741719 | 8.279852 | 0.06772872 | -5.706094
41.398 | -5.206563 | 0.2597489 | 1.242187 | 5.90516 | -0.2597489 | -5.206563
42.398 | -4.705938 | 0.009111638 | 0.7415624 | 3.525269 | -0.009111638 | -4.705938
43.398 | -4.207031 | -5.308539e-05 | 0.2426561 | 1.153548 | 5.308539e-05 | -4.207031
43.884 | -3.963438 | -0.0001745502 | -0.0009373761 | -0.004456136 | 0.0001745502 | -3.963438
Provino | 4 | TACCHINO 1
Ident. provino:
Larghezza: | 1000000 | cm
Spessore: | 2000000 | cm
Altezza piatto: | 2500000 | cm
Diametro: | 50000000 | mm
Diametro interno: | 0.500000 | mm
Diametro esterno: | 1000000 | mm
Spessore parete: | 0.500000 | mm
Sezione: | 2000000 | cm*cm
Densità lineare: | 1000000 | den
Peso slitta: | 9806650 | N
Distanza caricamento: | 0.000000 | mm
Distanza supporto: | 1000000 | mm
Rapporto distanza: | 2
Tipo di dispositivo: | 3-point
Commento:
Inclusi
Larghezza finale: | 1000000 | cm
Spessore finale: | 2000000 | cm
Altezza piatto finale: | 2500000 | cm
Diametro finale: | 50000000 | mm
Diametro interno finale: | 0.500000 | mm
Diametro esterno finale: | 1000000 | mm
Spessore parete finale: | 0.500000 | mm
Area finale: | 2000000 | cm*cm
Densità lineare finale: | 1000000 | den
Tempo sec | Corsa mm | Carico N | Corsa comp mm | Deformaz in comp % | Carico comp N | Posizione corretta mm
0 | -4.893281 | -0.05194586 | 0.0009378418 | 0.004664103 | 0.05194585 | -4.893281
0.8940001 | -4.890781 | -0.03848282 | -0.001562294 | -0.007769646 | 0.03848282 | -4.890781
0.9440001 | -4.890781 | -0.0358968 | -0.001562294 | -0.007769646 | 0.0358968 | -4.890781
0.9460001 | -4.890781 | -0.03595164 | -0.001562294 | -0.007769646 | 0.03595164 | -4.890781
1.946 | -5.391875 | -0.3810965 | 0.4995316 | 2.484286 | 0.3810965 | -5.391875
2.946 | -5.889844 | -1.312733 | 0.9975 | 4.960797 | 1.312733 | -5.889844
3.946 | -6.391094 | -2.464963 | 1.49875 | 7.453628 | 2.464963 | -6.391094
4.946 | -6.89125 | -3.684554 | 1.998906 | 9.941022 | 3.684554 | -6.89125
5.894 | -7.364063 | -4.93711 | 2.471719 | 12.29243 | 4.937109 | -7.364063
6.776 | -7.807031 | -6.189398 | 2.914688 | 14.49541 | 6.189398 | -7.807031
7.776 | -8.305625 | -6.482211 | 3.413281 | 16.97503 | 6.482212 | -8.305625
8.654 | -8.745626 | -7.733282 | 3.853282 | 19.16326 | 7.733282 | -8.745626
9.502001 | -9.17 | -8.98559 | 4.277657 | 21.27377 | 8.98559 | -9.17
10.148 | -9.491563 | -10.23858 | 4.599219 | 22.87297 | 10.23858 | -9.491563
10.784 | -9.809375 | -11.48942 | 4.917031 | 24.45353 | 11.48942 | -9.809375
11.016 | -9.925469 | -11.95539 | 5.033125 | 25.03089 | 11.95539 | -9.925469
11.018 | -9.926563 | -11.95932 | 5.034219 | 25.03633 | 11.95932 | -9.926563
11.198 | -9.845781 | -10.70094 | 4.953437 | 24.63458 | 10.70094 | -9.845781
11.39 | -9.739688 | -9.449477 | 4.847344 | 24.10696 | 9.449477 | -9.739688
11.664 | -9.60375 | -8.191769 | 4.711406 | 23.43091 | 8.191769 | -9.60375
12 | -9.435156 | -6.936871 | 4.542813 | 22.59245 | 6.936871 | -9.435156
12.41 | -9.229375 | -5.686219 | 4.337031 | 21.56906 | 5.686219 | -9.229375
12.932 | -8.968594 | -4.435956 | 4.07625 | 20.27213 | 4.435956 | -8.968594
13.932 | -8.469375 | -4.173729 | 3.577031 | 17.7894 | 4.173729 | -8.469375
14.72 | -8.075781 | -2.92175 | 3.183438 | 15.83197 | 2.92175 | -8.075781
15.72 | -7.575 | -1.690117 | 2.682657 | 13.34147 | 1.690117 | -7.575
16.72 | -7.074375 | -0.8470443 | 2.182032 | 10.85174 | 0.8470443 | -7.074375
17.72 | -6.574531 | -0.228795 | 1.682187 | 8.365905 | 0.228795 | -6.574531
18.72 | -6.074375 | 0.2196931 | 1.182031 | 5.878514 | -0.2196931 | -6.074375
19.72 | -5.575781 | 0.001220571 | 0.6834376 | 3.398892 | -0.001220571 | -5.575781
20.72 | -5.074844 | 0.000311542 | 0.1825001 | 0.907615 | -0.000311542 | -5.074844
21.074 | -4.899219 | -0.0008365023 | 0.006875023 | 0.03419107 | 0.0008365023 | -4.899219
21.076 | -4.898281 | -0.0006876071 | 0.005937647 | 0.02952928 | 0.0006876071 | -4.898281
21.926 | -4.899844 | 0.005244598 | 0.007500406 | 0.03730125 | -0.005244598 | -4.899844
21.976 | -4.899844 | 0.001530119 | 0.007500406 | 0.03730125 | -0.001530119 | -4.899844
21.978 | -4.899844 | 0.00146743 | 0.007500406 | 0.03730125 | -0.00146743 | -4.899844
22.978 | -5.399531 | -0.01235609 | 0.5071875 | 2.52236 | 0.01235609 | -5.399531
23.978 | -5.9 | -0.3292976 | 1.007657 | 5.011308 | 0.3292976 | -5.9
24.978 | -6.39875 | -1.25367 | 1.506406 | 7.491705 | 1.25367 | -6.39875
25.978 | -6.900312 | -2.321144 | 2.007969 | 9.986091 | 2.321144 | -6.900312
26.978 | -7.399844 | -3.50517 | 2.5075 | 12.47038 | 3.50517 | -7.399844
27.896 | -7.860157 | -4.756546 | 2.967813 | 14.75962 | 4.756546 | -7.860157
28.688 | -8.255782 | -6.007929 | 3.363438 | 16.72715 | 6.007929 | -8.255782
29.484 | -8.654063 | -7.261519 | 3.761719 | 18.70789 | 7.261519 | -8.654063
30.484 | -9.152188 | -7.844426 | 4.259844 | 21.18519 | 7.844426 | -9.152188
31.042 | -9.431407 | -9.097205 | 4.539063 | 22.5738 | 9.097204 | -9.431407
31.67 | -9.745313 | -10.34735 | 4.852969 | 24.13493 | 10.34735 | -9.745313
32.02 | -9.919688 | -11.2809 | 5.027344 | 25.00214 | 11.2809 | -9.919688
32.022 | -9.920625 | -11.28549 | 5.028281 | 25.0068 | 11.28549 | -9.920625
32.216 | -9.833125 | -10.02932 | 4.940782 | 24.57164 | 10.02932 | -9.833125
32.428 | -9.718751 | -8.776243 | 4.826407 | 24.00283 | 8.776243 | -9.718751
32.718 | -9.572032 | -7.524068 | 4.679688 | 23.27317 | 7.524068 | -9.572032
33.076 | -9.393438 | -6.269882 | 4.501094 | 22.38498 | 6.269882 | -9.393438
33.524 | -9.168906 | -5.018593 | 4.276563 | 21.26833 | 5.018593 | -9.168906
34.114 | -8.875157 | -3.766774 | 3.982813 | 19.80745 | 3.766774 | -8.875157
35.114 | -8.374062 | -3.774066 | 3.481719 | 17.31539 | 3.774066 | -8.374062
35.806 | -8.028907 | -2.523254 | 3.136563 | 15.59885 | 2.523254 | -8.028907
36.806 | -7.527969 | -1.411481 | 2.635625 | 13.10757 | 1.411481 | -7.527969
37.806 | -7.028281 | -0.6458002 | 2.135937 | 10.62251 | 0.6458002 | -7.028281
38.806 | -6.528438 | -0.07728895 | 1.636094 | 8.136671 | 0.07728895 | -6.528438
39.806 | -6.029375 | 0.2926348 | 1.137031 | 5.654718 | -0.2926348 | -6.029375
40.806 | -5.52875 | 0.000483953 | 0.6364062 | 3.164995 | -0.000483953 | -5.52875
41.806 | -5.028281 | 0.001212742 | 0.1359377 | 0.6760495 | -0.001212742 | -5.028281
42.082 | -4.891719 | -0.0007189519 | -0.0006249174 | -0.003107858 | 0.0007189519 | -4.891719
Provino | 5 | TACCHINO 2
Ident. provino:
Larghezza: | 1000000 | cm
Spessore: | 2000000 | cm
Altezza piatto: | 2500000 | cm
Diametro: | 50000000 | mm
Diametro interno: | 0.500000 | mm
Diametro esterno: | 1000000 | mm
Spessore parete: | 0.500000 | mm
Sezione: | 2000000 | cm*cm
Densità lineare: | 1000000 | den
Peso slitta: | 9806650 | N
Distanza caricamento: | 0.000000 | mm
Distanza supporto: | 1000000 | mm
Rapporto distanza: | 2
Tipo di dispositivo: | 3-point
Commento:
Inclusi
Larghezza finale: | 1000000 | cm
Spessore finale: | 2000000 | cm
Altezza piatto finale: | 2500000 | cm
Diametro finale: | 50000000 | mm
Diametro interno finale: | 0.500000 | mm
Diametro esterno finale: | 1000000 | mm
Spessore parete finale: | 0.500000 | mm
Area finale: | 2000000 | cm*cm
Densità lineare finale: | 1000000 | den
Tempo sec | Corsa mm | Carico N | Corsa comp mm | Deformaz in comp % | Carico comp N | Posizione corretta mm
0 | -3.008281 | -0.05067594 | 0.002656365 | 0.01207747 | 0.05067594 | -3.008281
0.8980001 | -3.005937 | -0.03827475 | 0.0003124587 | 0.00142063 | 0.03827475 | -3.005937
0.9460001 | -3.005781 | -0.03584937 | 0.0001562294 | 0.0007103151 | 0.03584937 | -3.005781
0.9480001 | -3.005781 | -0.03585329 | 0.0001562294 | 0.0007103151 | 0.03585329 | -3.005781
1.948 | -3.505156 | -0.2200531 | 0.4995314 | 2.271178 | 0.2200531 | -3.505156
2.948 | -4.006094 | -0.5755773 | 1.000469 | 4.548748 | 0.5755773 | -4.006094
3.948 | -4.507031 | -1.272179 | 1.501406 | 6.82632 | 1.272179 | -4.507031
4.948 | -5.004219 | -2.266931 | 1.998594 | 9.086841 | 2.266931 | -5.004219
5.948 | -5.506407 | -3.426288 | 2.500782 | 11.3701 | 3.426288 | -5.506407
6.948 | -6.005625 | -4.675846 | 3 | 13.63985 | 4.675846 | -6.005625
7.896 | -6.479063 | -5.928369 | 3.473438 | 15.79239 | 5.928369 | -6.479063
8.784 | -6.924375 | -7.179032 | 3.91875 | 17.81705 | 7.179032 | -6.924375
9.784 | -7.422813 | -7.134697 | 4.417188 | 20.08326 | 7.134697 | -7.422813
10.49 | -7.777032 | -8.388809 | 4.771406 | 21.69376 | 8.388809 | -7.777032
11.334 | -8.200157 | -9.642011 | 5.194532 | 23.61755 | 9.642011 | -8.200157
11.956 | -8.509844 | -10.83619 | 5.504219 | 25.02557 | 10.83619 | -8.509844
11.958 | -8.511094 | -10.83946 | 5.50547 | 25.03126 | 10.83946 | -8.511094
12.158 | -8.418282 | -9.580192 | 5.412656 | 24.60928 | 9.580193 | -8.418282
12.4 | -8.28875 | -8.328739 | 5.283125 | 24.02035 | 8.328738 | -8.28875
12.73 | -8.12375 | -7.072417 | 5.118124 | 23.27015 | 7.072417 | -8.12375
13.14 | -7.918125 | -5.822068 | 4.9125 | 22.33526 | 5.822068 | -7.918125
13.66 | -7.658594 | -4.57086 | 4.652969 | 21.15527 | 4.57086 | -7.658594
14.66 | -7.159063 | -4.372328 | 4.153438 | 18.88409 | 4.372328 | -7.159063
15.412 | -6.782969 | -3.119322 | 3.777344 | 17.17414 | 3.119322 | -6.782969
16.362 | -6.308281 | -1.867256 | 3.302656 | 15.01591 | 1.867256 | -6.308281
17.362 | -5.808594 | -1.001277 | 2.802969 | 12.74403 | 1.001277 | -5.808594
18.362 | -5.307031 | -0.3715866 | 2.301406 | 10.46361 | 0.3715866 | -5.307031
19.362 | -4.808125 | 0.1078203 | 1.8025 | 8.195277 | -0.1078203 | -4.808125
20.362 | -4.307969 | 0.02441296 | 1.302344 | 5.921259 | -0.02441296 | -4.307969
21.362 | -3.808594 | -0.001607972 | 0.8029689 | 3.650792 | 0.001607972 | -3.808594
22.362 | -3.30875 | -0.003057721 | 0.303125 | 1.378193 | 0.003057721 | -3.30875
22.954 | -3.0125 | 0.000656757 | 0.006875023 | 0.0312581 | -0.000656757 | -3.0125
22.956 | -3.011406 | 0.0008330826 | 0.005781418 | 0.02628589 | -0.0008330826 | -3.011406
23.804 | -3.012969 | 0.001918423 | 0.007343711 | 0.03338904 | -0.001918423 | -3.012969
23.852 | -3.012969 | 0.003995083 | 0.007343711 | 0.03338904 | -0.003995083 | -3.012969
23.854 | -3.012969 | 0.004124391 | 0.007343711 | 0.03338904 | -0.004124391 | -3.012969
24.854 | -3.513125 | -0.003990266 | 0.5075001 | 2.307408 | 0.003990266 | -3.513125
25.854 | -4.011719 | -0.1057427 | 1.006094 | 4.574324 | 0.1057427 | -4.011719
26.854 | -4.514219 | -0.4865082 | 1.508594 | 6.858998 | 0.4865082 | -4.514219
27.854 | -5.011719 | -1.244427 | 2.006094 | 9.12094 | 1.244427 | -5.011719
28.854 | -5.512344 | -2.240479 | 2.506719 | 11.39709 | 2.240479 | -5.512344
29.854 | -6.013281 | -3.368278 | 3.007656 | 13.67466 | 3.368278 | -6.013281
30.834 | -6.502656 | -4.61936 | 3.497031 | 15.89966 | 4.61936 | -6.502656
31.68 | -6.926406 | -5.871512 | 3.920781 | 17.82629 | 5.871512 | -6.926406
32.408 | -7.290937 | -7.123527 | 4.285313 | 19.48368 | 7.123527 | -7.290937
33.408 | -7.788594 | -7.295541 | 4.782969 | 21.74633 | 7.29554 | -7.788594
34.006 | -8.089688 | -8.547034 | 5.084063 | 23.11529 | 8.547034 | -8.089688
34.686 | -8.43 | -9.798453 | 5.424375 | 24.66256 | 9.798453 | -8.43
34.84 | -8.505156 | -10.1842 | 5.499532 | 25.00426 | 10.1842 | -8.505156
34.842 | -8.506251 | -10.18801 | 5.500625 | 25.00924 | 10.18801 | -8.506251
35.06 | -8.4025 | -8.928427 | 5.396875 | 24.53753 | 8.928427 | -8.4025
35.324 | -8.264375 | -7.677282 | 5.258749 | 23.90952 | 7.677282 | -8.264375
35.676 | -8.08875 | -6.423645 | 5.083125 | 23.11102 | 6.423645 | -8.08875
36.122 | -7.864844 | -5.17091 | 4.859219 | 22.09301 | 5.17091 | -7.864844
36.698 | -7.5775 | -3.917743 | 4.571875 | 20.78656 | 3.917743 | -7.5775
37.698 | -7.0775 | -3.580446 | 4.071876 | 18.51326 | 3.580446 | -7.0775
38.652 | -6.601875 | -2.329497 | 3.59625 | 16.35077 | 2.329497 | -6.601875
39.652 | -6.100781 | -1.312416 | 3.095156 | 14.07249 | 1.312416 | -6.100781
40.652 | -5.600938 | -0.590784 | 2.595313 | 11.79989 | 0.590784 | -5.600938
41.652 | -5.100469 | -0.06124339 | 2.094844 | 9.524452 | 0.06124339 | -5.100469
42.652 | -4.600781 | 0.1601717 | 1.595157 | 7.252566 | -0.1601717 | -4.600781
43.652 | -4.101563 | 0.006393049 | 1.095938 | 4.98281 | -0.006393049 | -4.101563
44.652 | -3.6 | -0.0007773197 | 0.594375 | 2.702395 | 0.0007773197 | -3.6
45.652 | -3.101094 | -0.000890941 | 0.09546871 | 0.4340597 | 0.000890941 | -3.101094
45.844 | -3.004844 | -0.0001347216 | -0.0007811468 | -0.003551575 | 0.0001347216 | -3.004844
Provino | 6 | TACCHINO 3
Ident. provino:
Larghezza: | 1000000 | cm
Spessore: | 2000000 | cm
Altezza piatto: | 2500000 | cm
Diametro: | 50000000 | mm
Diametro interno: | 0.500000 | mm
Diametro esterno: | 1000000 | mm
Spessore parete: | 0.500000 | mm
Sezione: | 2000000 | cm*cm
Densità lineare: | 1000000 | den
Peso slitta: | 9806650 | N
Distanza caricamento: | 0.000000 | mm
Distanza supporto: | 1000000 | mm
Rapporto distanza: | 2
Tipo di dispositivo: | 3-point
Commento:
Inclusi
Larghezza finale: | 1000000 | cm
Spessore finale: | 2000000 | cm
Altezza piatto finale: | 2500000 | cm
Diametro finale: | 50000000 | mm
Diametro interno finale: | 0.500000 | mm
Diametro esterno finale: | 1000000 | mm
Spessore parete finale: | 0.500000 | mm
Area finale: | 2000000 | cm*cm
Densità lineare finale: | 1000000 | den
Tempo sec | Corsa mm | Carico N | Corsa comp mm | Deformaz in comp % | Carico comp N | Posizione corretta mm
0 | -3.767656 | -0.05243732 | 0.002343673 | 0.011037 | 0.05243732 | -3.767656
0.868 | -3.763906 | -0.03626288 | -0.001406297 | -0.006622641 | 0.03626288 | -3.763906
0.9160001 | -3.76375 | -0.0341627 | -0.001562526 | -0.007358368 | 0.0341627 | -3.76375
0.9180001 | -3.76375 | -0.03387276 | -0.001562526 | -0.007358368 | 0.03387275 | -3.76375
1.918 | -4.26375 | -0.1156305 | 0.4984378 | 2.347281 | 0.1156305 | -4.26375
2.918 | -4.764531 | -0.3408345 | 0.9992188 | 4.705597 | 0.3408345 | -4.764531
3.918 | -5.262969 | -0.8428104 | 1.497657 | 7.052878 | 0.8428104 | -5.262969
4.918 | -5.764531 | -1.851241 | 1.999219 | 9.414873 | 1.851241 | -5.764531
5.918 | -6.264063 | -2.987726 | 2.49875 | 11.7673 | 2.987726 | -6.264063
6.918 | -6.763438 | -4.184565 | 2.998125 | 14.119 | 4.184565 | -6.763438
7.878 | -7.244532 | -5.436026 | 3.479219 | 16.3846 | 5.436027 | -7.244532
8.878 | -7.745 | -6.09041 | 3.979688 | 18.74145 | 6.09041 | -7.745
9.878 | -8.243125 | -6.967387 | 4.477812 | 21.08725 | 6.967387 | -8.243125
10.732 | -8.67 | -8.220476 | 4.904688 | 23.09753 | 8.220476 | -8.67
11.426 | -9.016719 | -9.472459 | 5.251406 | 24.73032 | 9.472459 | -9.016719
11.548 | -9.079687 | -9.704744 | 5.314375 | 25.02686 | 9.704743 | -9.079687
11.55 | -9.080782 | -9.708434 | 5.315469 | 25.03201 | 9.708434 | -9.080782
11.764 | -8.979219 | -8.452701 | 5.213906 | 24.55372 | 8.452702 | -8.979219
12.034 | -8.837031 | -7.198849 | 5.071719 | 23.88412 | 7.198849 | -8.837031
12.4 | -8.654219 | -5.948354 | 4.888906 | 23.02321 | 5.948355 | -8.654219
12.872 | -8.41875 | -4.694381 | 4.653438 | 21.91432 | 4.694381 | -8.41875
13.872 | -7.917188 | -4.235525 | 4.151875 | 19.55233 | 4.235525 | -7.917188
14.652 | -7.527344 | -2.98447 | 3.762032 | 17.71644 | 2.98447 | -7.527344
15.614 | -7.047031 | -1.732373 | 3.281718 | 15.45452 | 1.732373 | -7.047031
16.614 | -6.547344 | -0.8667507 | 2.782032 | 13.10135 | 0.8667507 | -6.547344
17.614 | -6.04625 | -0.229404 | 2.280937 | 10.74156 | 0.229404 | -6.04625
18.614 | -5.547344 | 0.1543314 | 1.782031 | 8.392076 | -0.1543314 | -5.547344
19.614 | -5.046719 | -0.009246694 | 1.281406 | 6.034495 | 0.009246694 | -5.046719
20.614 | -4.547344 | 0.001019056 | 0.7820315 | 3.682802 | -0.001019056 | -4.547344
21.614 | -4.047969 | -7.021299e-05 | 0.2826564 | 1.331107 | 7.021299e-05 | -4.047969
22.164 | -3.771563 | 0.002398272 | 0.006250106 | 0.02943347 | -0.002398272 | -3.771563
22.166 | -3.770625 | 0.001301174 | 0.005312497 | 0.02501801 | -0.001301174 | -3.770625
23.008 | -3.771719 | 0.006042232 | 0.006406335 | 0.0301692 | -0.006042232 | -3.771719
23.074 | -3.771875 | 0.005211565 | 0.006562565 | 0.03090493 | -0.005211565 | -3.771875
23.076 | -3.771875 | 0.005184134 | 0.006562565 | 0.03090493 | -0.005184134 | -3.771875
24.076 | -4.272344 | -0.004658446 | 0.5070316 | 2.387752 | 0.004658447 | -4.272344
25.076 | -4.771875 | -0.0458116 | 1.006563 | 4.740181 | 0.0458116 | -4.771875
26.076 | -5.271719 | -0.2460017 | 1.506406 | 7.094083 | 0.2460017 | -5.271719
27.076 | -5.771094 | -0.9130289 | 2.005781 | 9.445778 | 0.9130289 | -5.771094
28.076 | -6.272656 | -1.949686 | 2.507344 | 11.80777 | 1.949686 | -6.272656
29.076 | -6.772032 | -3.076208 | 3.006719 | 14.15947 | 3.076208 | -6.772032
30.054 | -7.261406 | -4.326577 | 3.496094 | 16.46407 | 4.326577 | -7.261406
30.892 | -7.679844 | -5.578791 | 3.914531 | 18.43461 | 5.578791 | -7.679844
31.892 | -8.179688 | -6.134639 | 4.414375 | 20.78851 | 6.134639 | -8.179688
32.766 | -8.616406 | -7.387609 | 4.851094 | 22.84514 | 7.387609 | -8.616406
33.474 | -8.970938 | -8.638371 | 5.205625 | 24.51472 | 8.638371 | -8.970938
33.682 | -9.075 | -9.131965 | 5.309688 | 25.00478 | 9.131966 | -9.075
33.684 | -9.076094 | -9.13577 | 5.310782 | 25.00994 | 9.13577 | -9.076094
33.914 | -8.964688 | -7.884519 | 5.199375 | 24.48529 | 7.884519 | -8.964688
34.206 | -8.815 | -6.632258 | 5.049687 | 23.78037 | 6.632258 | -8.815
34.6 | -8.617031 | -5.376517 | 4.851719 | 22.84808 | 5.376517 | -8.617031
35.11 | -8.363125 | -4.123707 | 4.597813 | 21.65237 | 4.123707 | -8.363125
36.11 | -7.86125 | -3.953377 | 4.095938 | 19.2889 | 3.953377 | -7.86125
36.79 | -7.52125 | -2.701794 | 3.755937 | 17.68774 | 2.701794 | -7.52125
37.79 | -7.021406 | -1.50905 | 3.256094 | 15.33384 | 1.50905 | -7.021406
38.79 | -6.522187 | -0.7025378 | 2.756875 | 12.98288 | 0.7025378 | -6.522187
39.79 | -6.021875 | -0.1097296 | 2.256562 | 10.62677 | 0.1097296 | -6.021875
40.79 | -5.522656 | 0.06352653 | 1.757344 | 8.275817 | -0.06352653 | -5.522656
41.79 | -5.021406 | -0.005022841 | 1.256094 | 5.915292 | 0.005022841 | -5.021406
42.79 | -4.52125 | -0.005034599 | 0.7559378 | 3.559919 | 0.005034599 | -4.52125
43.79 | -4.021094 | 0.001289416 | 0.2557812 | 1.204544 | -0.001289416 | -4.021094
44.306 | -3.764688 | 0.001250228 | -0.0006249174 | -0.002942909 | -0.001250228 | -3.764688