## es260122form
Tipo prova | Compressione - Profiloprova
Provino | 1 | CON LATTOSIO
Ident. provino:
Larghezza: | 1000000 | cm
Spessore: | 2000000 | cm
Altezza piatto: | 2500000 | cm
Diametro: | 50000000 | mm
Diametro interno: | 0.500000 | mm
Diametro esterno: | 1000000 | mm
Spessore parete: | 0.500000 | mm
Sezione: | 2000000 | cm*cm
Densità lineare: | 1000000 | den
Peso slitta: | 9806650 | N
Distanza caricamento: | 0.000000 | mm
Distanza supporto: | 1000000 | mm
Rapporto distanza: | 2
Tipo di dispositivo: | 3-point
Commento:
Inclusi
Larghezza finale: | 1000000 | cm
Spessore finale: | 2000000 | cm
Altezza piatto finale: | 2500000 | cm
Diametro finale: | 50000000 | mm
Diametro interno finale: | 0.500000 | mm
Diametro esterno finale: | 1000000 | mm
Spessore parete finale: | 0.500000 | mm
Area finale: | 2000000 | cm*cm
Densità lineare finale: | 1000000 | den
Tempo sec | Corsa mm | Carico N | Sforzo in compr. MPa | Corsa comp mm | Deformaz in comp % | Carico comp N | Posizione corretta mm
0 | -1.687813 | -0.05321155 | 0.0002660578 | 0.0009374925 | 0.004021308 | 0.05321155 | -1.687813 | I carico soglia > 0,05N
0.8720001 | -1.684531 | -0.03398873 | 0.0001699437 | -0.00234379 | -0.01005352 | 0.03398873 | -1.684531
0.9040001 | -1.684531 | -0.03483899 | 0.0001741949 | -0.00234379 | -0.01005352 | 0.03483899 | -1.684531
0.906 | -1.684531 | -0.03456471 | 0.0001728236 | -0.00234379 | -0.01005352 | 0.03456471 | -1.684531
1.906 | -2.185625 | -0.1620521 | 0.0008102603 | 0.49875 | 2.139353 | 0.1620521 | -2.185625
2.906 | -2.684844 | -0.4242598 | 0.002121299 | 0.9979687 | 4.280716 | 0.4242598 | -2.684844
3.906 | -3.183906 | -1.042772 | 0.005213858 | 1.497031 | 6.421409 | 1.042772 | -3.183906
4.832 | -3.648125 | -2.295476 | 0.01147738 | 1.96125 | 8.412643 | 2.295476 | -3.648125
5.372 | -3.917969 | -3.545755 | 0.01772877 | 2.231094 | 9.570119 | 3.545755 | -3.917969
5.748 | -4.107188 | -4.799094 | 0.02399547 | 2.420312 | 10.38176 | 4.799094 | -4.107188
6.034 | -4.250156 | -6.057182 | 0.03028591 | 2.563281 | 10.99501 | 6.057182 | -4.250156
6.27 | -4.367188 | -7.315802 | 0.03657901 | 2.680313 | 11.49701 | 7.315803 | -4.367188
6.474 | -4.467969 | -8.566771 | 0.04283385 | 2.781094 | 11.92931 | 8.566771 | -4.467969
6.666 | -4.566406 | -9.826736 | 0.04913368 | 2.879531 | 12.35155 | 9.826735 | -4.566406
7.01 | -4.738437 | -11.07952 | 0.05539761 | 3.051563 | 13.08946 | 11.07952 | -4.738437
7.974 | -5.219219 | -12.33521 | 0.06167606 | 3.532344 | 15.15174 | 12.33521 | -5.219219
8.344001 | -5.40375 | -13.5872 | 0.06793602 | 3.716875 | 15.94327 | 13.5872 | -5.40375
8.464001 | -5.46375 | -14.84669 | 0.07423343 | 3.776875 | 16.20064 | 14.84669 | -5.46375
8.614 | -5.538594 | -16.10217 | 0.08051086 | 3.851719 | 16.52168 | 16.10217 | -5.538594
8.796 | -5.629219 | -17.36068 | 0.08680338 | 3.942344 | 16.9104 | 17.36068 | -5.629219
8.996 | -5.730313 | -18.61093 | 0.09305466 | 4.043437 | 17.34404 | 18.61093 | -5.730313
9.200001 | -5.831094 | -19.86519 | 0.09932595 | 4.144219 | 17.77633 | 19.86519 | -5.831094
9.426001 | -5.94375 | -21.11627 | 0.1055814 | 4.256875 | 18.25956 | 21.11627 | -5.94375
9.664001 | -6.063906 | -22.36833 | 0.1118417 | 4.377032 | 18.77497 | 22.36833 | -6.063906
9.906 | -6.185313 | -23.61844 | 0.1180922 | 4.498438 | 19.29573 | 23.61844 | -6.185313
10.144 | -6.303594 | -24.87835 | 0.1243918 | 4.616719 | 19.80309 | 24.87835 | -6.303594
10.398 | -6.430781 | -26.13284 | 0.1306642 | 4.743906 | 20.34865 | 26.13284 | -6.430781
10.658 | -6.560938 | -27.3893 | 0.1369465 | 4.874063 | 20.90695 | 27.3893 | -6.560938
10.934 | -6.700156 | -28.64099 | 0.1432049 | 5.013281 | 21.50412 | 28.64099 | -6.700156
11.21 | -6.837969 | -29.89559 | 0.149478 | 5.151093 | 22.09525 | 29.89559 | -6.837969
11.504 | -6.984219 | -31.15491 | 0.1557746 | 5.297344 | 22.72258 | 31.15491 | -6.984219
11.782 | -7.124375 | -32.4073 | 0.1620365 | 5.4375 | 23.32377 | 32.4073 | -7.124375
12.08 | -7.272031 | -33.65769 | 0.1682884 | 5.585156 | 23.95713 | 33.65769 | -7.272031
12.368 | -7.415156 | -34.91512 | 0.1745756 | 5.728281 | 24.57106 | 34.91512 | -7.415156
12.576 | -7.520937 | -35.75546 | 0.1787773 | 5.834062 | 25.0248 | 35.75546 | -7.520937
12.578 | -7.522031 | -35.77023 | 0.1788512 | 5.835156 | 25.02949 | 35.77023 | -7.522031 | carico massimo I picco (N) | 5.834218 | corsa a carico massimo I picco L1 (mm)
12.652 | -7.512344 | -34.4504 | 0.172252 | 5.825469 | 24.98794 | 34.4504 | -7.512344
12.678 | -7.493438 | -33.13757 | 0.1656878 | 5.806562 | 24.90684 | 33.13757 | -7.493438
12.7 | -7.478437 | -31.79931 | 0.1589966 | 5.791562 | 24.8425 | 31.79931 | -7.478437
12.724 | -7.46125 | -30.50961 | 0.1525481 | 5.774374 | 24.76877 | 30.50961 | -7.46125
12.754 | -7.442656 | -29.25242 | 0.1462621 | 5.755781 | 24.68902 | 29.25242 | -7.442656
12.792 | -7.420156 | -27.96015 | 0.1398007 | 5.733281 | 24.5925 | 27.96015 | -7.420156
12.838 | -7.395 | -26.69791 | 0.1334896 | 5.708125 | 24.4846 | 26.69791 | -7.395
12.892 | -7.365781 | -25.42547 | 0.1271273 | 5.678906 | 24.35927 | 25.42547 | -7.365781
12.958 | -7.331875 | -24.16231 | 0.1208116 | 5.645 | 24.21383 | 24.16232 | -7.331875
13.026 | -7.295938 | -22.88724 | 0.1144362 | 5.609063 | 24.05968 | 22.88724 | -7.295938
13.1 | -7.259375 | -21.63452 | 0.1081726 | 5.5725 | 23.90284 | 21.63453 | -7.259375
13.186 | -7.216563 | -20.35967 | 0.1017984 | 5.529688 | 23.7192 | 20.35967 | -7.216563
13.266 | -7.176094 | -19.10941 | 0.09554706 | 5.489219 | 23.54562 | 19.10941 | -7.176094
13.36 | -7.127656 | -17.85312 | 0.08926559 | 5.440781 | 23.33784 | 17.85312 | -7.127656
13.462 | -7.077813 | -16.59862 | 0.08299308 | 5.390938 | 23.12405 | 16.59862 | -7.077813
13.572 | -7.022657 | -15.33994 | 0.0766997 | 5.335781 | 22.88746 | 15.33994 | -7.022657
13.692 | -6.962657 | -14.07242 | 0.07036212 | 5.275781 | 22.63009 | 14.07242 | -6.962657
13.82 | -6.898438 | -12.81778 | 0.06408891 | 5.211563 | 22.35463 | 12.81778 | -6.898438
13.958 | -6.830938 | -11.55491 | 0.05777454 | 5.144063 | 22.06509 | 11.55491 | -6.830938
14.112 | -6.752656 | -10.29565 | 0.05147827 | 5.065782 | 21.72931 | 10.29565 | -6.752656
14.268 | -6.674219 | -9.043791 | 0.04521896 | 4.987344 | 21.39286 | 9.043792 | -6.674219
14.442 | -6.587188 | -7.77784 | 0.0388892 | 4.900312 | 21.01954 | 7.77784 | -6.587188
14.62 | -6.498281 | -6.523525 | 0.03261763 | 4.811407 | 20.63819 | 6.523525 | -6.498281
14.814 | -6.4025 | -5.26981 | 0.02634905 | 4.715625 | 20.22734 | 5.26981 | -6.4025
15.03 | -6.293437 | -4.018219 | 0.02009109 | 4.606562 | 19.75952 | 4.018219 | -6.293437
15.258 | -6.179844 | -2.763367 | 0.01381684 | 4.492969 | 19.27227 | 2.763367 | -6.179844
15.518 | -6.049375 | -1.505185 | 0.007525926 | 4.3625 | 18.71264 | 1.505185 | -6.049375
15.802 | -5.908282 | -0.2490132 | 0.001245066 | 4.221406 | 18.10742 | 0.2490132 | -5.908282
15.848 | -5.884531 | -1.65505 | 0.008275247 | 4.197657 | 18.00555 | 1.65505 | -5.884531
15.864 | -5.876094 | -2.98213 | 0.01491065 | 4.189219 | 17.96936 | 2.98213 | -5.876094
16.73 | -5.443281 | -1.724931 | 0.008624656 | 3.756407 | 16.11284 | 1.724931 | -5.443281
16.888 | -5.364219 | -0.4737274 | 0.002368637 | 3.677344 | 15.77371 | 0.4737274 | -5.364219
17.108 | -5.254219 | 0.7766768 | -0.003883384 | 3.567344 | 15.30187 | -0.7766768 | -5.254219
17.412 | -5.102344 | 2.035137 | -0.01017568 | 3.415469 | 14.65041 | -2.035137 | -5.102344
18.412 | -4.603125 | 1.072084 | -0.005360418 | 2.91625 | 12.50905 | -1.072084 | -4.603125
19.412 | -4.103906 | 0.1918422 | -0.000959211 | 2.417032 | 10.36769 | -0.1918422 | -4.103906
20.412 | -3.602344 | -0.07001292 | 0.0003500646 | 1.915469 | 8.216268 | 0.07001292 | -3.602344 | II carico soglia > 0,05N
21.412 | -3.103594 | -0.07108651 | 0.0003554326 | 1.416719 | 6.076915 | 0.07108651 | -3.103594
22.412 | -2.602656 | -0.071063 | 0.000355315 | 0.9157814 | 3.928179 | 0.071063 | -2.602656
23.412 | -2.103594 | -0.06418652 | 0.0003209326 | 0.4167189 | 1.787486 | 0.06418652 | -2.103594
24.232 | -1.693437 | -0.06823796 | 0.0003411898 | 0.006562448 | 0.02814916 | 0.06823796 | -1.693437
24.234 | -1.6925 | -0.06830065 | 0.0003415032 | 0.005624956 | 0.02412785 | 0.06830065 | -1.6925
25.06 | -1.694219 | -0.06959759 | 0.000347988 | 0.007343711 | 0.03150033 | 0.06959759 | -1.694219
25.106 | -1.694375 | -0.07193677 | 0.0003596838 | 0.007500057 | 0.03217096 | 0.07193676 | -1.694375
25.108 | -1.694375 | -0.0717722 | 0.000358861 | 0.007500057 | 0.03217096 | 0.0717722 | -1.694375
26.108 | -2.193438 | -0.07206215 | 0.0003603107 | 0.5065627 | 2.172865 | 0.07206215 | -2.193438
27.108 | -2.695625 | -0.07216794 | 0.0003608397 | 1.00875 | 4.326962 | 0.07216794 | -2.695625
28.108 | -3.193906 | -0.07212877 | 0.0003606438 | 1.507031 | 6.464304 | 0.07212877 | -3.193906
29.108 | -3.694219 | -0.2310442 | 0.001155221 | 2.007344 | 8.610359 | 0.2310442 | -3.694219
30.108 | -4.195781 | -1.150256 | 0.005751282 | 2.508906 | 10.76178 | 1.150256 | -4.195781
30.684 | -4.482813 | -2.406142 | 0.01203071 | 2.795938 | 11.99298 | 2.406142 | -4.482813
31.024 | -4.652656 | -3.659952 | 0.01829976 | 2.965781 | 12.72151 | 3.659951 | -4.652656
31.282 | -4.781406 | -4.918796 | 0.02459398 | 3.094531 | 13.27377 | 4.918796 | -4.781406
31.494 | -4.886562 | -6.178141 | 0.03089071 | 3.199687 | 13.72483 | 6.178141 | -4.886562
31.676 | -4.976875 | -7.428969 | 0.03714484 | 3.29 | 14.11222 | 7.428969 | -4.976875
31.856 | -5.067969 | -8.690234 | 0.04345117 | 3.381094 | 14.50296 | 8.690234 | -5.067969
32.384 | -5.332344 | -9.940787 | 0.04970394 | 3.645469 | 15.63698 | 9.940787 | -5.332344
33.152 | -5.715156 | -11.20422 | 0.0560211 | 4.028281 | 17.27903 | 11.20422 | -5.715156
33.444 | -5.862031 | -12.45739 | 0.06228696 | 4.175156 | 17.90904 | 12.45739 | -5.862031
33.596 | -5.937969 | -13.72113 | 0.06860565 | 4.251093 | 18.23477 | 13.72113 | -5.937969
33.788 | -6.034688 | -14.97795 | 0.07488975 | 4.347813 | 18.64964 | 14.97795 | -6.034688
33.988 | -6.134063 | -16.23215 | 0.08116075 | 4.447187 | 19.0759 | 16.23215 | -6.134063
34.204 | -6.243125 | -17.48634 | 0.08743171 | 4.55625 | 19.54371 | 17.48634 | -6.243125
34.428 | -6.354219 | -18.74575 | 0.09372874 | 4.667344 | 20.02024 | 18.74575 | -6.354219
34.642 | -6.460313 | -19.99876 | 0.0999938 | 4.773438 | 20.47532 | 19.99876 | -6.460313
34.858 | -6.568594 | -21.24964 | 0.1062482 | 4.881719 | 20.93979 | 21.24964 | -6.568594
35.08 | -6.679063 | -22.50366 | 0.1125183 | 4.992188 | 21.41364 | 22.50366 | -6.679063
35.29 | -6.78625 | -23.75747 | 0.1187873 | 5.099375 | 21.87341 | 23.75747 | -6.78625
35.516 | -6.899063 | -25.01864 | 0.1250932 | 5.212187 | 22.35731 | 25.01864 | -6.899063
35.732 | -7.006875 | -26.27095 | 0.1313548 | 5.320001 | 22.81977 | 26.27095 | -7.006875
35.944 | -7.1125 | -27.5271 | 0.1376355 | 5.425625 | 23.27283 | 27.5271 | -7.1125
36.156 | -7.217812 | -28.77794 | 0.1438897 | 5.530937 | 23.72456 | 28.77794 | -7.217812
36.374 | -7.327344 | -30.0293 | 0.1501465 | 5.640469 | 24.19439 | 30.0293 | -7.327344
36.594 | -7.4375 | -31.28233 | 0.1564117 | 5.750626 | 24.6669 | 31.28233 | -7.4375
36.75 | -7.516406 | -32.20443 | 0.1610222 | 5.829532 | 25.00536 | 32.20443 | -7.516406
36.752 | -7.5175 | -32.21928 | 0.1610964 | 5.830625 | 25.01005 | 32.21928 | -7.5175 | carico massimo II picco | 3.915156 | corsa a II carico massimo L2 (mm)
36.83 | -7.505 | -30.90701 | 0.154535 | 5.818125 | 24.95644 | 30.90701 | -7.505
36.854 | -7.487031 | -29.62369 | 0.1481185 | 5.800157 | 24.87936 | 29.62369 | -7.487031
36.876 | -7.471875 | -28.3396 | 0.141698 | 5.785 | 24.81435 | 28.3396 | -7.471875
36.902 | -7.454531 | -27.04146 | 0.1352073 | 5.767656 | 24.73995 | 27.04146 | -7.454531
36.936 | -7.431875 | -25.75714 | 0.1287857 | 5.745 | 24.64277 | 25.75714 | -7.431875
36.978 | -7.407344 | -24.48743 | 0.1224372 | 5.720469 | 24.53755 | 24.48743 | -7.407344
37.032 | -7.377656 | -23.19838 | 0.1159919 | 5.690782 | 24.4102 | 23.19838 | -7.377656
37.092 | -7.3475 | -21.9324 | 0.109662 | 5.660625 | 24.28085 | 21.9324 | -7.3475
37.162 | -7.312031 | -20.65275 | 0.1032637 | 5.625156 | 24.12871 | 20.65275 | -7.312031
37.242 | -7.270937 | -19.37398 | 0.09686989 | 5.584063 | 23.95244 | 19.37398 | -7.270937
37.322 | -7.231406 | -18.11411 | 0.09057056 | 5.544531 | 23.78288 | 18.11411 | -7.231406
37.414 | -7.18375 | -16.8384 | 0.084192 | 5.496875 | 23.57846 | 16.8384 | -7.18375
37.514 | -7.133437 | -15.56613 | 0.07783067 | 5.446563 | 23.36264 | 15.56613 | -7.133437
37.624 | -7.079219 | -14.30362 | 0.07151808 | 5.392344 | 23.13008 | 14.30362 | -7.079219
37.74 | -7.020625 | -13.05335 | 0.06526674 | 5.33375 | 22.87874 | 13.05335 | -7.020625
37.87 | -6.955469 | -11.78824 | 0.05894122 | 5.268594 | 22.59926 | 11.78824 | -6.955469
38.012 | -6.88625 | -10.52519 | 0.05262594 | 5.199375 | 22.30235 | 10.52519 | -6.88625
38.166 | -6.808594 | -9.271033 | 0.04635517 | 5.121718 | 21.96925 | 9.271033 | -6.808594
38.326 | -6.728281 | -8.006085 | 0.04003042 | 5.041407 | 21.62476 | 8.006084 | -6.728281
38.504 | -6.639062 | -6.744165 | 0.03372082 | 4.952188 | 21.24206 | 6.744164 | -6.639062
38.688 | -6.5475 | -5.489959 | 0.0274498 | 4.860625 | 20.84931 | 5.489959 | -6.5475
38.888 | -6.446406 | -4.23206 | 0.0211603 | 4.759531 | 20.41567 | 4.232059 | -6.446406
39.114 | -6.333281 | -2.978407 | 0.01489204 | 4.646407 | 19.93043 | 2.978407 | -6.333281
39.362 | -6.210313 | -1.720711 | 0.008603556 | 4.523438 | 19.40297 | 1.720711 | -6.210313
39.526 | -6.127812 | -2.980903 | 0.01490451 | 4.440938 | 19.04909 | 2.980903 | -6.127812
39.614 | -6.084688 | -4.231472 | 0.02115736 | 4.397812 | 18.86411 | 4.231472 | -6.084688
40.384 | -5.699063 | -2.961896 | 0.01480948 | 4.012187 | 17.21 | 2.961896 | -5.699063
40.514 | -5.635 | -1.708604 | 0.008543019 | 3.948125 | 16.9352 | 1.708604 | -5.635
40.704 | -5.53875 | -0.4501162 | 0.002250581 | 3.851875 | 16.52234 | 0.4501162 | -5.53875
40.946 | -5.417188 | 0.803066 | -0.00401533 | 3.730312 | 16.00091 | -0.803066 | -5.417188
41.28 | -5.250469 | 2.055194 | -0.01027597 | 3.563594 | 15.28578 | -2.055194 | -5.250469
42.28 | -4.751094 | 0.9290645 | -0.004645322 | 3.064219 | 13.14375 | -0.9290645 | -4.751094
43.28 | -4.250781 | 0.06949948 | -0.0003474974 | 2.563906 | 10.99769 | -0.06949948 | -4.250781
44.28 | -3.751562 | -0.1169337 | 0.0005846685 | 2.064687 | 8.856331 | 0.1169337 | -3.751562
45.28 | -3.251719 | -0.1141439 | 0.0005707196 | 1.564844 | 6.712287 | 0.1141439 | -3.251719
46.28 | -2.75 | -0.115817 | 0.000579085 | 1.063125 | 4.560199 | 0.115817 | -2.75
47.28 | -2.25125 | -0.1127412 | 0.0005637059 | 0.564375 | 2.420846 | 0.1127412 | -2.25125
48.28 | -1.750625 | -0.1131604 | 0.0005658022 | 0.06374996 | 0.2734509 | 0.1131604 | -1.750625
48.412 | -1.686094 | -0.1163303 | 0.0005816514 | -0.0007812632 | -0.003351173 | 0.1163303 | -1.686094 | Elasticità | 0.6710678 | 67.10678 | %
Provino | 2 | CON LATTOSIO
Ident. provino:
Larghezza: | 1000000 | cm
Spessore: | 2000000 | cm
Altezza piatto: | 2500000 | cm
Diametro: | 50000000 | mm
Diametro interno: | 0.500000 | mm
Diametro esterno: | 1000000 | mm
Spessore parete: | 0.500000 | mm
Sezione: | 2000000 | cm*cm
Densità lineare: | 1000000 | den
Peso slitta: | 9806650 | N
Distanza caricamento: | 0.000000 | mm
Distanza supporto: | 1000000 | mm
Rapporto distanza: | 2
Tipo di dispositivo: | 3-point
Commento:
Inclusi
Larghezza finale: | 1000000 | cm
Spessore finale: | 2000000 | cm
Altezza piatto finale: | 2500000 | cm
Diametro finale: | 50000000 | mm
Diametro interno finale: | 0.500000 | mm
Diametro esterno finale: | 1000000 | mm
Spessore parete finale: | 0.500000 | mm
Area finale: | 2000000 | cm*cm
Densità lineare finale: | 1000000 | den
Tempo sec | Corsa mm | Carico N | Sforzo in compr. MPa | Corsa comp mm | Deformaz in comp % | Carico comp N | Posizione corretta mm
0 | -0.3325 | -0.05085926 | 0.0002542963 | 0.003437483 | 0.01393333 | 0.05085927 | -0.3325
0.8620001 | -0.3289063 | -0.03021411 | 0.0001510706 | -0.0001562585 | -0.0006333706 | 0.03021411 | -0.3289063
0.91 | -0.3289063 | -0.02845092 | 0.0001422546 | -0.0001562585 | -0.0006333706 | 0.02845092 | -0.3289063
0.9120001 | -0.3289063 | -0.0289642 | 0.000144821 | -0.0001562585 | -0.0006333706 | 0.0289642 | -0.3289063
1.912 | -0.8282813 | -0.2621105 | 0.001310552 | 0.4992188 | 2.02351 | 0.2621105 | -0.8282813
2.912 | -1.330156 | -0.7359064 | 0.003679532 | 1.001094 | 4.057786 | 0.7359064 | -1.330156
3.912 | -1.828906 | -1.464881 | 0.007324405 | 1.499844 | 6.079395 | 1.464881 | -1.828906
4.808 | -2.276875 | -2.715587 | 0.01357793 | 1.947813 | 7.89517 | 2.715587 | -2.276875
5.426 | -2.585625 | -3.969259 | 0.0198463 | 2.256562 | 9.146643 | 3.969259 | -2.585625
5.932 | -2.838906 | -5.219377 | 0.02609689 | 2.509844 | 10.17328 | 5.219377 | -2.838906
6.36 | -3.051875 | -6.472348 | 0.03236174 | 2.722813 | 11.03652 | 6.472348 | -3.051875
6.716 | -3.231406 | -7.726172 | 0.03863086 | 2.902344 | 11.76422 | 7.726172 | -3.231406
7.078 | -3.412969 | -8.979128 | 0.04489564 | 3.083906 | 12.50016 | 8.979128 | -3.412969
8.028001 | -3.888125 | -10.23037 | 0.05115185 | 3.559062 | 14.42613 | 10.23037 | -3.888125
8.608001 | -4.176563 | -11.48122 | 0.05740611 | 3.8475 | 15.59527 | 11.48122 | -4.176563
9.006001 | -4.376094 | -12.73984 | 0.06369921 | 4.047031 | 16.40404 | 12.73984 | -4.376094
9.268001 | -4.507813 | -13.99314 | 0.06996569 | 4.178751 | 16.93795 | 13.99314 | -4.507813
9.556001 | -4.651094 | -15.25188 | 0.07625942 | 4.322031 | 17.51871 | 15.25188 | -4.651094
9.848001 | -4.797657 | -16.50633 | 0.08253165 | 4.468594 | 18.11279 | 16.50633 | -4.797657
10.17 | -4.958438 | -17.76156 | 0.08880778 | 4.629375 | 18.76449 | 17.76156 | -4.958438
10.49 | -5.117344 | -19.01497 | 0.09507486 | 4.788281 | 19.40859 | 19.01497 | -5.117344
10.83 | -5.287031 | -20.27022 | 0.1013511 | 4.957969 | 20.09639 | 20.27022 | -5.287031
11.17 | -5.457812 | -21.5238 | 0.107619 | 5.12875 | 20.78863 | 21.5238 | -5.457812
11.528 | -5.636875 | -22.77839 | 0.1138919 | 5.307813 | 21.51443 | 22.77839 | -5.636875
11.866 | -5.80625 | -24.03316 | 0.1201658 | 5.477187 | 22.20097 | 24.03316 | -5.80625
12.238 | -5.992656 | -25.28438 | 0.1264219 | 5.663593 | 22.95654 | 25.28438 | -5.992656
12.584 | -6.164375 | -26.53725 | 0.1326863 | 5.835313 | 23.65258 | 26.53725 | -6.164375
12.932 | -6.338125 | -27.7884 | 0.138942 | 6.009063 | 24.35685 | 27.7884 | -6.338125
13.26 | -6.502969 | -28.94195 | 0.1447097 | 6.173906 | 25.02502 | 28.94195 | -6.502969
13.262 | -6.503594 | -28.95045 | 0.1447522 | 6.174531 | 25.02755 | 28.95045 | -6.503594
13.344 | -6.491094 | -27.65077 | 0.1382538 | 6.162031 | 24.97688 | 27.65077 | -6.491094
13.376 | -6.467813 | -26.38226 | 0.1319113 | 6.138751 | 24.88252 | 26.38226 | -6.467813
13.404 | -6.447657 | -25.11808 | 0.1255904 | 6.118594 | 24.80082 | 25.11808 | -6.447657
13.442 | -6.424219 | -23.82837 | 0.1191419 | 6.095157 | 24.70582 | 23.82837 | -6.424219
13.492 | -6.393906 | -22.53702 | 0.1126851 | 6.064844 | 24.58295 | 22.53702 | -6.393906
13.556 | -6.358125 | -21.28034 | 0.1064017 | 6.029063 | 24.43792 | 21.28034 | -6.358125
13.63 | -6.320938 | -20.02617 | 0.1001309 | 5.991875 | 24.28718 | 20.02617 | -6.320938
13.716 | -6.27625 | -18.7611 | 0.09380552 | 5.947187 | 24.10604 | 18.7611 | -6.27625
13.814 | -6.227656 | -17.49004 | 0.08745021 | 5.898594 | 23.90908 | 17.49004 | -6.227656
13.92 | -6.174531 | -16.23844 | 0.08119218 | 5.845469 | 23.69374 | 16.23844 | -6.174531
14.038 | -6.115625 | -14.96873 | 0.07484365 | 5.786563 | 23.45498 | 14.96873 | -6.115625
14.168 | -6.049532 | -13.70461 | 0.06852303 | 5.720469 | 23.18708 | 13.70461 | -6.049532
14.302 | -5.983125 | -12.45019 | 0.06225096 | 5.654062 | 22.91791 | 12.45019 | -5.983125
14.462 | -5.902813 | -11.19478 | 0.05597392 | 5.57375 | 22.59237 | 11.19478 | -5.902813
14.626 | -5.820157 | -9.94003 | 0.04970015 | 5.491094 | 22.25734 | 9.94003 | -5.820157
14.816 | -5.725781 | -8.682937 | 0.04341469 | 5.396719 | 21.8748 | 8.682938 | -5.725781
15.04 | -5.61375 | -7.420261 | 0.03710131 | 5.284688 | 21.4207 | 7.420261 | -5.61375
15.282 | -5.493594 | -6.165409 | 0.03082705 | 5.164531 | 20.93366 | 6.16541 | -5.493594
15.548 | -5.359687 | -4.91332 | 0.0245666 | 5.030624 | 20.39089 | 4.91332 | -5.359687
15.844 | -5.211562 | -3.655134 | 0.01827567 | 4.8825 | 19.79049 | 3.655134 | -5.211562
16.196 | -5.03625 | -2.403073 | 0.01201537 | 4.707187 | 19.07989 | 2.403073 | -5.03625
16.618 | -4.824688 | -1.152375 | 0.005761874 | 4.495625 | 18.22235 | 1.152375 | -4.824688
17.12 | -4.573281 | 0.09997681 | -0.000499884 | 4.244218 | 17.20331 | -0.09997681 | -4.573281
17.624 | -4.322344 | -1.159185 | 0.005795924 | 3.993282 | 16.18618 | 1.159185 | -4.322344
18.382 | -3.942031 | 0.09949486 | -0.0004974743 | 3.612969 | 14.64464 | -0.09949487 | -3.942031
19.328 | -3.470625 | 1.349997 | -0.006749985 | 3.141562 | 12.73386 | -1.349997 | -3.470625
20.328 | -2.971094 | 0.3547595 | -0.001773798 | 2.642031 | 10.70908 | -0.3547595 | -2.971094
21.328 | -2.469531 | 0.2026069 | -0.001013035 | 2.140469 | 8.676074 | -0.2026069 | -2.469531
22.328 | -1.97 | 0.05007428 | -0.0002503714 | 1.640938 | 6.651298 | -0.05007428 | -1.97
23.328 | -1.469375 | -0.1550802 | 0.0007754009 | 1.140312 | 4.622088 | 0.1550802 | -1.469375
24.328 | -0.9707813 | -0.1592727 | 0.0007963634 | 0.6417187 | 2.601112 | 0.1592727 | -0.9707813
25.328 | -0.4703125 | -0.1632027 | 0.0008160133 | 0.14125 | 0.572536 | 0.1632027 | -0.4703125
25.596 | -0.335625 | -0.156479 | 0.0007823949 | 0.006562477 | 0.02660003 | 0.156479 | -0.335625
25.598 | -0.3345312 | -0.1564594 | 0.0007822969 | 0.005468726 | 0.02216667 | 0.1564594 | -0.3345312
26.44 | -0.3365625 | -0.1610006 | 0.0008050031 | 0.007499999 | 0.03040014 | 0.1610006 | -0.3365625
26.49 | -0.3367187 | -0.1560127 | 0.0007800636 | 0.007656228 | 0.03103339 | 0.1560127 | -0.3367187
26.492 | -0.3367187 | -0.1560911 | 0.0007804554 | 0.007656228 | 0.03103339 | 0.1560911 | -0.3367187
27.492 | -0.8360937 | -0.1631086 | 0.0008155431 | 0.5070312 | 2.055176 | 0.1631086 | -0.8360937
28.492 | -1.335781 | -0.1611848 | 0.0008059239 | 1.006719 | 4.080586 | 0.1611848 | -1.335781
29.492 | -1.8375 | -0.2000536 | 0.001000268 | 1.508438 | 6.114229 | 0.2000536 | -1.8375
30.492 | -2.335625 | -0.4195331 | 0.002097665 | 2.006562 | 8.133305 | 0.4195331 | -2.335625
31.492 | -2.836875 | -1.35269 | 0.006763451 | 2.507813 | 10.16505 | 1.35269 | -2.836875
32.16 | -3.170156 | -2.604674 | 0.01302337 | 2.841094 | 11.51595 | 2.604674 | -3.170156
32.638 | -3.409219 | -3.856006 | 0.01928003 | 3.080156 | 12.48496 | 3.856006 | -3.409219
33.002 | -3.59125 | -5.106105 | 0.02553052 | 3.262187 | 13.22279 | 5.106105 | -3.59125
33.324 | -3.751719 | -6.362434 | 0.03181217 | 3.422656 | 13.87323 | 6.362433 | -3.751719
33.622 | -3.900625 | -7.614049 | 0.03807024 | 3.571563 | 14.4768 | 7.614048 | -3.900625
34.036 | -4.110469 | -8.869112 | 0.04434556 | 3.781406 | 15.32737 | 8.869112 | -4.110469
35.036 | -4.607657 | -9.725863 | 0.04862931 | 4.278594 | 17.34265 | 9.725863 | -4.607657
35.522 | -4.852813 | -10.98284 | 0.05491419 | 4.52375 | 18.33635 | 10.98284 | -4.852813
35.742 | -4.962344 | -12.24144 | 0.06120722 | 4.633281 | 18.78032 | 12.24144 | -4.962344
35.986 | -5.083438 | -13.49875 | 0.06749376 | 4.754375 | 19.27116 | 13.49875 | -5.083438
36.266 | -5.223594 | -14.75305 | 0.07376528 | 4.894531 | 19.83926 | 14.75305 | -5.223594
36.544 | -5.364219 | -16.00374 | 0.08001868 | 5.035156 | 20.40926 | 16.00374 | -5.364219
36.84 | -5.510313 | -17.25722 | 0.08628608 | 5.18125 | 21.00143 | 17.25722 | -5.510313
37.122 | -5.651719 | -18.5076 | 0.09253799 | 5.322657 | 21.5746 | 18.5076 | -5.651719
37.404 | -5.792812 | -19.76582 | 0.09882912 | 5.46375 | 22.1465 | 19.76582 | -5.792812
37.674 | -5.92875 | -21.01769 | 0.1050884 | 5.599688 | 22.69751 | 21.01768 | -5.92875
37.95 | -6.065625 | -22.27395 | 0.1113698 | 5.736563 | 23.25231 | 22.27395 | -6.065625
38.218 | -6.199219 | -23.53023 | 0.1176512 | 5.870156 | 23.79381 | 23.53023 | -6.199219
38.488 | -6.334531 | -24.78512 | 0.1239256 | 6.005468 | 24.34228 | 24.78512 | -6.334531
38.808 | -6.495938 | -26.04749 | 0.1302375 | 6.166875 | 24.99652 | 26.04749 | -6.495938
38.81 | -6.497032 | -26.06158 | 0.1303079 | 6.167969 | 25.00095 | 26.06158 | -6.497032
38.812 | -6.497969 | -26.07615 | 0.1303808 | 6.168907 | 25.00475 | 26.07615 | -6.497969
38.898 | -6.481094 | -24.80886 | 0.1240443 | 6.152031 | 24.93635 | 24.80886 | -6.481094
38.928 | -6.457969 | -23.54035 | 0.1177018 | 6.128906 | 24.84262 | 23.54035 | -6.457969
38.958 | -6.437656 | -22.26934 | 0.1113467 | 6.108593 | 24.76028 | 22.26934 | -6.437656
39 | -6.409687 | -21.01711 | 0.1050856 | 6.080625 | 24.64692 | 21.01711 | -6.409687
39.056 | -6.378125 | -19.73366 | 0.09866829 | 6.049062 | 24.51898 | 19.73366 | -6.378125
39.128 | -6.339375 | -18.46337 | 0.09231687 | 6.010313 | 24.36191 | 18.46337 | -6.339375
39.214 | -6.294531 | -17.19453 | 0.08597267 | 5.965469 | 24.18015 | 17.19453 | -6.294531
39.312 | -6.245313 | -15.92731 | 0.07963657 | 5.91625 | 23.98065 | 15.92731 | -6.245313
39.422 | -6.190625 | -14.66174 | 0.07330868 | 5.861563 | 23.75898 | 14.66174 | -6.190625
39.542 | -6.130469 | -13.4117 | 0.06705851 | 5.801407 | 23.51514 | 13.4117 | -6.130469
39.672 | -6.065781 | -12.16139 | 0.06080693 | 5.736719 | 23.25294 | 12.16139 | -6.065781
39.816 | -5.992813 | -10.89927 | 0.05449636 | 5.66375 | 22.95717 | 10.89927 | -5.992813
39.976 | -5.914219 | -9.639718 | 0.04819859 | 5.585156 | 22.63861 | 9.639718 | -5.914219
40.156 | -5.822813 | -8.377022 | 0.04188511 | 5.49375 | 22.2681 | 8.377022 | -5.822813
40.358 | -5.722812 | -7.119831 | 0.03559915 | 5.39375 | 21.86277 | 7.119831 | -5.722812
40.6 | -5.601719 | -5.861104 | 0.02930552 | 5.272656 | 21.37193 | 5.861104 | -5.601719
40.868 | -5.468125 | -4.609466 | 0.02304733 | 5.139063 | 20.83043 | 4.609466 | -5.468125
41.158 | -5.322344 | -3.355841 | 0.0167792 | 4.993281 | 20.23953 | 3.355841 | -5.322344
41.492 | -5.155 | -2.102843 | 0.01051421 | 4.825938 | 19.56122 | 2.102843 | -5.155
41.9 | -4.953125 | -0.8488846 | 0.004244423 | 4.624063 | 18.74295 | 0.8488846 | -4.953125
42.9 | -4.451094 | -0.8782517 | 0.004391259 | 4.122031 | 16.70804 | 0.8782517 | -4.451094
43.396 | -4.203594 | 0.3739432 | -0.001869716 | 3.874532 | 15.70484 | -0.3739432 | -4.203594
44.114 | -3.845 | 1.626522 | -0.00813261 | 3.515938 | 14.25133 | -1.626522 | -3.845
45.114 | -3.343594 | 0.9213195 | -0.004606597 | 3.014531 | 12.21896 | -0.9213195 | -3.343594
46.114 | -2.844688 | 0.01914379 | -9.571893e-05 | 2.515625 | 10.19671 | -0.01914379 | -2.844688
47.114 | -2.345156 | -0.3071975 | 0.001535987 | 2.016094 | 8.171939 | 0.3071975 | -2.345156
48.114 | -1.844219 | -0.3047721 | 0.001523861 | 1.515156 | 6.141462 | 0.3047721 | -1.844219
49.114 | -1.344688 | -0.3048387 | 0.001524194 | 1.015625 | 4.116686 | 0.3048387 | -1.344688
50.114 | -0.8439063 | -0.3081888 | 0.001540944 | 0.5148438 | 2.086843 | 0.3081889 | -0.8439063
51.114 | -0.3454688 | -0.310575 | 0.001552875 | 0.01640624 | 0.06650025 | 0.310575 | -0.3454688
51.146 | -0.328125 | -0.3085258 | 0.001542629 | -0.0009375217 | -0.003800106 | 0.3085258 | -0.328125
Provino | 3 | CON LATTOSIO
Ident. provino:
Larghezza: | 1000000 | cm
Spessore: | 2000000 | cm
Altezza piatto: | 2500000 | cm
Diametro: | 50000000 | mm
Diametro interno: | 0.500000 | mm
Diametro esterno: | 1000000 | mm
Spessore parete: | 0.500000 | mm
Sezione: | 2000000 | cm*cm
Densità lineare: | 1000000 | den
Peso slitta: | 9806650 | N
Distanza caricamento: | 0.000000 | mm
Distanza supporto: | 1000000 | mm
Rapporto distanza: | 2
Tipo di dispositivo: | 3-point
Commento:
Inclusi
Larghezza finale: | 1000000 | cm
Spessore finale: | 2000000 | cm
Altezza piatto finale: | 2500000 | cm
Diametro finale: | 50000000 | mm
Diametro interno finale: | 0.500000 | mm
Diametro esterno finale: | 1000000 | mm
Spessore parete finale: | 0.500000 | mm
Area finale: | 2000000 | cm*cm
Densità lineare finale: | 1000000 | den
Tempo sec | Corsa mm | Carico N | Sforzo in compr. MPa | Corsa comp mm | Deformaz in comp % | Carico comp N | Posizione corretta mm
0 | -4.554688 | -0.05098536 | 0.0002549268 | 0.0007813796 | 0.003821657 | 0.05098535 | -4.554688
0.8860001 | -4.551719 | -0.0347208 | 0.000173604 | -0.002187211 | -0.01069745 | 0.0347208 | -4.551719
0.934 | -4.551719 | -0.03553579 | 0.000177679 | -0.002187211 | -0.01069745 | 0.03553579 | -4.551719
0.9360001 | -4.551719 | -0.03537514 | 0.0001768757 | -0.002187211 | -0.01069745 | 0.03537514 | -4.551719
1.936 | -5.052031 | -0.5785433 | 0.002892716 | 0.4981253 | 2.436286 | 0.5785433 | -5.052031
2.782 | -5.47625 | -1.832866 | 0.009164329 | 0.9223442 | 4.511102 | 1.832866 | -5.47625
3.266 | -5.715938 | -3.086934 | 0.01543467 | 1.162032 | 5.683392 | 3.086934 | -5.715938
3.578 | -5.874375 | -4.347764 | 0.02173882 | 1.320469 | 6.458293 | 4.347764 | -5.874375
3.798 | -5.984531 | -5.609206 | 0.02804603 | 1.430625 | 6.997058 | 5.609206 | -5.984531
4.798 | -6.482969 | -6.225563 | 0.03112782 | 1.929063 | 9.434873 | 6.225563 | -6.482969
4.978 | -6.572656 | -7.481049 | 0.03740525 | 2.01875 | 9.873525 | 7.481049 | -6.572656
5.278 | -6.723906 | -8.734886 | 0.04367443 | 2.17 | 10.61328 | 8.734885 | -6.723906
5.434 | -6.799688 | -9.986693 | 0.04993346 | 2.245781 | 10.98391 | 9.986693 | -6.799688
5.594 | -6.879844 | -11.24011 | 0.05620057 | 2.325938 | 11.37595 | 11.24011 | -6.879844
5.756 | -6.96125 | -12.50387 | 0.06251936 | 2.407344 | 11.7741 | 12.50387 | -6.96125
5.928 | -7.047812 | -13.76181 | 0.06880908 | 2.493906 | 12.19747 | 13.76182 | -7.047812
6.094 | -7.130781 | -15.0131 | 0.07506552 | 2.576875 | 12.60326 | 15.0131 | -7.130781
6.268 | -7.2175 | -16.26559 | 0.08132797 | 2.663594 | 13.0274 | 16.26559 | -7.2175
6.44 | -7.303125 | -17.51914 | 0.08759569 | 2.749219 | 13.44618 | 17.51914 | -7.303125
6.63 | -7.398438 | -18.77745 | 0.09388725 | 2.844532 | 13.91235 | 18.77745 | -7.398438
6.812 | -7.490156 | -20.03561 | 0.100178 | 2.93625 | 14.36093 | 20.03561 | -7.490156
6.986 | -7.57875 | -21.28762 | 0.1064381 | 3.024844 | 14.79424 | 21.28762 | -7.57875
7.184 | -7.675625 | -22.53837 | 0.1126918 | 3.121719 | 15.26804 | 22.53837 | -7.675625
7.394 | -7.780937 | -23.79443 | 0.1189722 | 3.227031 | 15.78312 | 23.79443 | -7.780937
7.604 | -7.886407 | -25.0461 | 0.1252305 | 3.332501 | 16.29896 | 25.0461 | -7.886407
7.834 | -8.001094 | -26.30226 | 0.1315113 | 3.447188 | 16.85988 | 26.30226 | -8.001094
8.062 | -8.115313 | -27.55269 | 0.1377634 | 3.561407 | 17.41852 | 27.55269 | -8.115313
8.304001 | -8.235938 | -28.81149 | 0.1440575 | 3.682032 | 18.00849 | 28.81149 | -8.235938
8.556001 | -8.362344 | -30.06952 | 0.1503476 | 3.808438 | 18.62673 | 30.06952 | -8.362344
8.812 | -8.491251 | -31.32337 | 0.1566168 | 3.937345 | 19.2572 | 31.32337 | -8.491251
9.092 | -8.630313 | -32.57622 | 0.1628811 | 4.076407 | 19.93734 | 32.57622 | -8.630313
9.374001 | -8.772188 | -33.82681 | 0.1691341 | 4.218282 | 20.63124 | 33.82681 | -8.772188
9.668 | -8.917969 | -35.08804 | 0.1754402 | 4.364063 | 21.34424 | 35.08804 | -8.917969
9.948001 | -9.059063 | -36.34094 | 0.1817047 | 4.505157 | 22.03432 | 36.34095 | -9.059063
10.246 | -9.20625 | -37.59392 | 0.1879696 | 4.652344 | 22.7542 | 37.59392 | -9.20625
10.522 | -9.345313 | -38.85085 | 0.1942542 | 4.791407 | 23.43434 | 38.85085 | -9.345313
10.822 | -9.494375 | -40.10699 | 0.2005349 | 4.940469 | 24.16339 | 40.10699 | -9.494375
11.124 | -9.645625 | -41.36052 | 0.2068026 | 5.091719 | 24.90314 | 41.36052 | -9.645625
11.174 | -9.670937 | -41.63478 | 0.2081739 | 5.117031 | 25.02694 | 41.63478 | -9.670937
11.176 | -9.672032 | -41.64134 | 0.2082067 | 5.118125 | 25.03229 | 41.64134 | -9.672032
11.244 | -9.666719 | -40.34301 | 0.2017151 | 5.112813 | 25.0063 | 40.34301 | -9.666719
11.266 | -9.651875 | -39.02371 | 0.1951185 | 5.097969 | 24.93371 | 39.02371 | -9.651875
11.284 | -9.639531 | -37.69232 | 0.1884616 | 5.085625 | 24.87333 | 37.69231 | -9.639531
11.302 | -9.625938 | -36.39267 | 0.1819633 | 5.072031 | 24.80685 | 36.39267 | -9.625938
11.322 | -9.613281 | -35.08457 | 0.1754229 | 5.059375 | 24.74495 | 35.08457 | -9.613281
11.348 | -9.595782 | -33.77912 | 0.1688956 | 5.041875 | 24.65936 | 33.77912 | -9.595782
11.376 | -9.57875 | -32.52102 | 0.1626051 | 5.024844 | 24.57606 | 32.52102 | -9.57875
11.41 | -9.559532 | -31.25176 | 0.1562588 | 5.005626 | 24.48206 | 31.25176 | -9.559532
11.452 | -9.535001 | -30.00044 | 0.1500022 | 4.981094 | 24.36208 | 30.00044 | -9.535001
11.498 | -9.510782 | -28.71128 | 0.1435564 | 4.956875 | 24.24363 | 28.71128 | -9.510782
11.554 | -9.4825 | -27.44899 | 0.1372449 | 4.928594 | 24.10531 | 27.44899 | -9.4825
11.61 | -9.453907 | -26.1722 | 0.130861 | 4.900001 | 23.96546 | 26.1722 | -9.453907
11.674 | -9.421875 | -24.91024 | 0.1245512 | 4.867969 | 23.8088 | 24.91024 | -9.421875
11.74 | -9.389844 | -23.64814 | 0.1182407 | 4.835938 | 23.65213 | 23.64814 | -9.389844
11.812 | -9.353282 | -22.38747 | 0.1119374 | 4.799376 | 23.47331 | 22.38747 | -9.353282
11.89 | -9.313438 | -21.1335 | 0.1056675 | 4.759532 | 23.27844 | 21.1335 | -9.313438
11.968 | -9.275469 | -19.85226 | 0.09926132 | 4.721563 | 23.09274 | 19.85226 | -9.275469
12.054 | -9.231406 | -18.58924 | 0.0929462 | 4.6775 | 22.87723 | 18.58924 | -9.231406
12.144 | -9.187344 | -17.32197 | 0.08660983 | 4.633437 | 22.66172 | 17.32197 | -9.187344
12.244 | -9.136563 | -16.06423 | 0.08032114 | 4.582657 | 22.41336 | 16.06423 | -9.136563
12.35 | -9.082969 | -14.80795 | 0.07403975 | 4.529063 | 22.15124 | 14.80795 | -9.082969
12.46 | -9.028438 | -13.54931 | 0.06774655 | 4.474531 | 21.88453 | 13.54931 | -9.028438
12.582 | -8.967657 | -12.29799 | 0.06148994 | 4.413751 | 21.58726 | 12.29799 | -8.967657
12.706 | -8.905938 | -11.03777 | 0.05518884 | 4.352032 | 21.28539 | 11.03777 | -8.905938
12.846 | -8.835625 | -9.770802 | 0.04885401 | 4.281719 | 20.9415 | 9.770802 | -8.835625
12.992 | -8.764063 | -8.513573 | 0.04256786 | 4.210157 | 20.5915 | 8.513573 | -8.764063
13.152 | -8.682813 | -7.253306 | 0.03626653 | 4.128906 | 20.19411 | 7.253306 | -8.682813
13.32 | -8.598907 | -5.992107 | 0.02996054 | 4.045001 | 19.78373 | 5.992107 | -8.598907
13.52 | -8.498594 | -4.733118 | 0.02366559 | 3.944688 | 19.29311 | 4.733118 | -8.498594
13.744 | -8.387187 | -3.482483 | 0.01741241 | 3.833282 | 18.74823 | 3.482483 | -8.387187
13.792 | -8.364063 | -4.773233 | 0.02386617 | 3.810157 | 18.63513 | 4.773233 | -8.364063
14.792 | -7.862344 | -3.535817 | 0.01767909 | 3.308438 | 16.18127 | 3.535817 | -7.862344
14.932 | -7.793438 | -2.280335 | 0.01140168 | 3.239532 | 15.84426 | 2.280335 | -7.793438
15.136 | -7.690938 | -3.578597 | 0.01789298 | 3.137032 | 15.34294 | 3.578597 | -7.690938
15.208 | -7.654844 | -2.315133 | 0.01157566 | 3.100938 | 15.16641 | 2.315133 | -7.654844
15.326 | -7.596094 | -1.062531 | 0.005312653 | 3.042187 | 14.87906 | 1.062531 | -7.596094
15.54 | -7.488437 | 0.1964781 | -0.0009823906 | 2.934531 | 14.35253 | -0.1964781 | -7.488437
15.822 | -7.348437 | 1.449868 | -0.00724934 | 2.794531 | 13.6678 | -1.449868 | -7.348437
16.174 | -7.172813 | 2.703199 | -0.01351599 | 2.618906 | 12.80884 | -2.703199 | -7.172813
16.686 | -6.91625 | 3.955809 | -0.01977905 | 2.362344 | 11.55401 | -3.955809 | -6.91625
17.686 | -6.415 | 4.371502 | -0.02185751 | 1.861094 | 9.102443 | -4.371501 | -6.415
18.286 | -6.116407 | 3.119773 | -0.01559887 | 1.5625 | 7.642048 | -3.119773 | -6.116407
18.544 | -5.986406 | 1.862046 | -0.009310229 | 1.4325 | 7.00623 | -1.862046 | -5.986406
18.812 | -5.853594 | 0.6093378 | -0.003046689 | 1.299688 | 6.356655 | -0.6093377 | -5.853594
19.812 | -5.35375 | 0.1444832 | -0.0007224162 | 0.799844 | 3.911965 | -0.1444832 | -5.35375
20.812 | -4.852344 | 0.1332458 | -0.0006662288 | 0.2984377 | 1.459632 | -0.1332458 | -4.852344
21.398 | -4.560469 | 0.1334887 | -0.0006674434 | 0.006562565 | 0.03209691 | -0.1334887 | -4.560469
21.4 | -4.559531 | 0.1330107 | -0.0006650533 | 0.005625188 | 0.02751229 | -0.1330107 | -4.559531
22.26 | -4.560938 | 0.1332693 | -0.0006663463 | 0.007031485 | 0.03439036 | -0.1332693 | -4.560938
22.31 | -4.560938 | 0.131318 | -0.00065659 | 0.007031485 | 0.03439036 | -0.131318 | -4.560938
22.312 | -4.560938 | 0.1313102 | -0.0006565508 | 0.007031485 | 0.03439036 | -0.1313102 | -4.560938
23.312 | -5.059687 | 0.1294176 | -0.0006470882 | 0.5057813 | 2.473731 | -0.1294176 | -5.059687
24.312 | -5.560938 | 0.1158371 | -0.0005791854 | 1.007032 | 4.925301 | -0.1158371 | -5.560938
25.312 | -6.060157 | -0.4481408 | 0.002240704 | 1.50625 | 7.366935 | 0.4481408 | -6.060157
25.862 | -6.335625 | -1.701527 | 0.008507634 | 1.781719 | 8.714226 | 1.701527 | -6.335625
26.186 | -6.499219 | -2.951896 | 0.01475948 | 1.945313 | 9.514348 | 2.951896 | -6.499219
26.406 | -6.609375 | -4.213161 | 0.02106581 | 2.055469 | 10.05311 | 4.213161 | -6.609375
26.59 | -6.700938 | -5.466324 | 0.02733162 | 2.147032 | 10.50094 | 5.466324 | -6.700938
27.59 | -7.199687 | -5.905279 | 0.02952639 | 2.645781 | 12.94028 | 5.905279 | -7.199687
27.714 | -7.261719 | -7.160765 | 0.03580382 | 2.707813 | 13.24367 | 7.160765 | -7.261719
28.004 | -7.407344 | -8.417552 | 0.04208776 | 2.853438 | 13.95591 | 8.417552 | -7.407344
28.146 | -7.476406 | -9.669634 | 0.04834817 | 2.9225 | 14.29368 | 9.669634 | -7.476406
28.302 | -7.556094 | -10.92026 | 0.0546013 | 3.002188 | 14.68343 | 10.92026 | -7.556094
28.468 | -7.639688 | -12.17566 | 0.06087831 | 3.085781 | 15.09228 | 12.17566 | -7.639688
28.656 | -7.732031 | -13.42787 | 0.06713936 | 3.178125 | 15.54392 | 13.42787 | -7.732031
28.842 | -7.825157 | -14.68326 | 0.07341628 | 3.27125 | 15.99939 | 14.68326 | -7.825157
29.024 | -7.917813 | -15.93755 | 0.07968776 | 3.363907 | 16.45256 | 15.93755 | -7.917813
29.22 | -8.014687 | -17.19662 | 0.08598312 | 3.460781 | 16.92637 | 17.19662 | -8.014687
29.428 | -8.119219 | -18.45243 | 0.09226213 | 3.565313 | 17.43762 | 18.45243 | -8.119219
29.638 | -8.223126 | -19.7085 | 0.09854248 | 3.669219 | 17.94582 | 19.7085 | -8.223126
29.836 | -8.322969 | -20.96144 | 0.1048072 | 3.769063 | 18.43415 | 20.96144 | -8.322969
30.056 | -8.433594 | -22.21908 | 0.1110954 | 3.879688 | 18.9752 | 22.21908 | -8.433594
30.27 | -8.541251 | -23.47552 | 0.1173776 | 3.987345 | 19.50174 | 23.47552 | -8.541251
30.488 | -8.649375 | -24.72722 | 0.1236361 | 4.095469 | 20.03057 | 24.72722 | -8.649375
30.71 | -8.759376 | -25.9848 | 0.129924 | 4.20547 | 20.56857 | 25.9848 | -8.759376
30.914 | -8.862032 | -27.24722 | 0.1362361 | 4.308125 | 21.07065 | 27.24722 | -8.862032
31.126 | -8.967813 | -28.5005 | 0.1425025 | 4.413907 | 21.58802 | 28.5005 | -8.967813
31.318 | -9.063751 | -29.75432 | 0.1487716 | 4.509844 | 22.05724 | 29.75432 | -9.063751
31.534 | -9.172344 | -31.01382 | 0.1550691 | 4.618437 | 22.58836 | 31.01382 | -9.172344
31.748 | -9.279531 | -32.26485 | 0.1613243 | 4.725625 | 23.11261 | 32.26485 | -9.279531
31.952 | -9.380001 | -33.52047 | 0.1676024 | 4.826095 | 23.60399 | 33.52047 | -9.380001
32.158 | -9.484219 | -34.78352 | 0.1739176 | 4.930313 | 24.11372 | 34.78352 | -9.484219
32.344 | -9.57625 | -36.04154 | 0.1802077 | 5.022344 | 24.56383 | 36.04153 | -9.57625
32.524 | -9.666094 | -37.06139 | 0.185307 | 5.112187 | 25.00325 | 37.06139 | -9.666094
32.526 | -9.667188 | -37.07132 | 0.1853566 | 5.113282 | 25.0086 | 37.07132 | -9.667188
32.598 | -9.659688 | -35.72774 | 0.1786387 | 5.105782 | 24.97192 | 35.72774 | -9.659688
32.62 | -9.645 | -34.39486 | 0.1719743 | 5.091094 | 24.90008 | 34.39486 | -9.645
32.64 | -9.630625 | -33.01157 | 0.1650579 | 5.076719 | 24.82977 | 33.01157 | -9.630625
32.66 | -9.616719 | -31.68019 | 0.158401 | 5.062812 | 24.76176 | 31.68019 | -9.616719
32.684 | -9.601407 | -30.37308 | 0.1518654 | 5.047501 | 24.68687 | 30.37308 | -9.601407
32.712 | -9.582969 | -29.08447 | 0.1454224 | 5.029063 | 24.59669 | 29.08447 | -9.582969
32.746 | -9.562969 | -27.78985 | 0.1389493 | 5.009063 | 24.49887 | 27.78985 | -9.562969
32.79 | -9.537657 | -26.50267 | 0.1325134 | 4.983751 | 24.37507 | 26.50267 | -9.537657
32.836 | -9.513125 | -25.22102 | 0.1261051 | 4.959219 | 24.25509 | 25.22102 | -9.513125
32.894 | -9.483438 | -23.94145 | 0.1197072 | 4.929532 | 24.1099 | 23.94145 | -9.483438
32.952 | -9.45375 | -22.65934 | 0.1132967 | 4.899844 | 23.96469 | 22.65934 | -9.45375
33.02 | -9.419532 | -21.38299 | 0.1069149 | 4.865625 | 23.79733 | 21.38299 | -9.419532
33.094 | -9.38375 | -20.10863 | 0.1005431 | 4.829844 | 23.62233 | 20.10863 | -9.38375
33.172 | -9.343281 | -18.8335 | 0.09416749 | 4.789375 | 23.4244 | 18.8335 | -9.343281
33.254 | -9.303126 | -17.55121 | 0.08775603 | 4.749219 | 23.228 | 17.55121 | -9.303126
33.344 | -9.257813 | -16.2768 | 0.081384 | 4.703907 | 23.00638 | 16.2768 | -9.257813
33.434 | -9.21375 | -15.0216 | 0.07510801 | 4.659844 | 22.79088 | 15.0216 | -9.21375
33.532 | -9.164062 | -13.74795 | 0.06873974 | 4.610156 | 22.54786 | 13.74795 | -9.164062
33.64 | -9.109844 | -12.47673 | 0.06238367 | 4.555937 | 22.28268 | 12.47673 | -9.109844
33.754 | -9.052813 | -11.22365 | 0.05611825 | 4.498907 | 22.00375 | 11.22365 | -9.052813
33.878 | -8.991563 | -9.965781 | 0.04982891 | 4.437656 | 21.70418 | 9.965781 | -8.991563
34.024 | -8.917187 | -8.69773 | 0.04348865 | 4.363281 | 21.34041 | 8.697729 | -8.917187
34.17 | -8.845156 | -7.43367 | 0.03716835 | 4.29125 | 20.98812 | 7.43367 | -8.845156
34.334 | -8.76375 | -6.179959 | 0.03089979 | 4.209844 | 20.58997 | 6.179958 | -8.76375
34.516 | -8.672188 | -4.926318 | 0.02463159 | 4.118282 | 20.14215 | 4.926318 | -8.672188
34.718 | -8.570156 | -3.664947 | 0.01832473 | 4.01625 | 19.64312 | 3.664947 | -8.570156
34.798 | -8.531719 | -4.978661 | 0.02489331 | 3.977813 | 19.45513 | 4.978662 | -8.531719
35.746 | -8.056875 | -3.71709 | 0.01858545 | 3.502969 | 17.13271 | 3.71709 | -8.056875
35.884 | -7.987813 | -2.460166 | 0.01230083 | 3.433907 | 16.79493 | 2.460166 | -7.987813
35.964 | -7.947344 | -3.80661 | 0.01903305 | 3.393438 | 16.597 | 3.80661 | -7.947344
36.082 | -7.888594 | -2.548937 | 0.01274469 | 3.334687 | 16.30966 | 2.548938 | -7.888594
36.226 | -7.816407 | -1.297119 | 0.006485594 | 3.262501 | 15.9566 | 1.297119 | -7.816407
36.45 | -7.705 | -0.04543323 | 0.0002271662 | 3.151094 | 15.41172 | 0.04543323 | -7.705
36.746 | -7.556875 | 1.20894 | -0.0060447 | 3.002969 | 14.68725 | -1.20894 | -7.556875
37.116 | -7.371719 | 2.464904 | -0.01232452 | 2.817813 | 13.78167 | -2.464904 | -7.371719
37.598 | -7.129687 | 3.716527 | -0.01858263 | 2.575781 | 12.59791 | -3.716527 | -7.129687
38.598 | -6.630781 | 3.947785 | -0.01973892 | 2.076875 | 10.15781 | -3.947785 | -6.630781
39.114 | -6.373125 | 2.695606 | -0.01347803 | 1.819219 | 8.897635 | -2.695606 | -6.373125
39.384 | -6.237656 | 1.440496 | -0.007202478 | 1.68375 | 8.23507 | -1.440496 | -6.237656
39.992 | -5.932656 | 0.1896055 | -0.0009480276 | 1.37875 | 6.743341 | -0.1896055 | -5.932656
40.992 | -5.434063 | 0.1327403 | -0.0006637015 | 0.8801566 | 4.304767 | -0.1327403 | -5.434063
41.992 | -4.934219 | 0.125327 | -0.0006266351 | 0.3803126 | 1.860074 | -0.125327 | -4.934219
42.754 | -4.55375 | 0.1237832 | -0.0006189162 | -0.0001559965 | -0.0007629649 | -0.1237832 | -4.55375
Provino | 4 | SENZA LATTOSIO
Ident. provino:
Larghezza: | 1000000 | cm
Spessore: | 2000000 | cm
Altezza piatto: | 2500000 | cm
Diametro: | 50000000 | mm
Diametro interno: | 0.500000 | mm
Diametro esterno: | 1000000 | mm
Spessore parete: | 0.500000 | mm
Sezione: | 2000000 | cm*cm
Densità lineare: | 1000000 | den
Peso slitta: | 9806650 | N
Distanza caricamento: | 0.000000 | mm
Distanza supporto: | 1000000 | mm
Rapporto distanza: | 2
Tipo di dispositivo: | 3-point
Commento:
Inclusi
Larghezza finale: | 1000000 | cm
Spessore finale: | 2000000 | cm
Altezza piatto finale: | 2500000 | cm
Diametro finale: | 50000000 | mm
Diametro interno finale: | 0.500000 | mm
Diametro esterno finale: | 1000000 | mm
Spessore parete finale: | 0.500000 | mm
Area finale: | 2000000 | cm*cm
Densità lineare finale: | 1000000 | den
Tempo sec | Corsa mm | Carico N | Sforzo in compr. MPa | Corsa comp mm | Deformaz in comp % | Carico comp N | Posizione corretta mm
0 | -3.282188 | -0.0530862 | 0.000265431 | 0.003125053 | 0.01438728 | 0.0530862 | -3.282188
0.868 | -3.27875 | -0.02861295 | 0.0001430648 | -0.0003124587 | -0.001438514 | 0.02861295 | -3.27875
0.9180001 | -3.27875 | -0.03063868 | 0.0001531934 | -0.0003124587 | -0.001438514 | 0.03063868 | -3.27875
0.92 | -3.27875 | -0.03089728 | 0.0001544864 | -0.0003124587 | -0.001438514 | 0.03089728 | -3.27875
1.92 | -3.778594 | -0.4342317 | 0.002171159 | 0.4995314 | 2.299769 | 0.4342317 | -3.778594
2.92 | -4.280469 | -0.8142018 | 0.004071009 | 1.001406 | 4.610328 | 0.8142018 | -4.280469
3.92 | -4.779063 | -1.820422 | 0.009102111 | 1.5 | 6.90578 | 1.820422 | -4.779063
4.564 | -5.100469 | -3.073879 | 0.01536939 | 1.821406 | 8.385486 | 3.073879 | -5.100469
4.944 | -5.290156 | -4.324984 | 0.02162492 | 2.011094 | 9.25878 | 4.324984 | -5.290156
5.2 | -5.419844 | -5.576744 | 0.02788372 | 2.140781 | 9.855843 | 5.576744 | -5.419844
5.45 | -5.542656 | -6.832305 | 0.03416152 | 2.263594 | 10.42125 | 6.832305 | -5.542656
5.694 | -5.665157 | -8.083845 | 0.04041923 | 2.386094 | 10.98523 | 8.083845 | -5.665157
5.932 | -5.785157 | -9.341135 | 0.04670567 | 2.506094 | 11.53769 | 9.341135 | -5.785157
6.282 | -5.960625 | -10.59365 | 0.05296823 | 2.681563 | 12.34552 | 10.59365 | -5.960625
7.104 | -6.370625 | -11.84375 | 0.05921876 | 3.091563 | 14.2331 | 11.84375 | -6.370625
7.652 | -6.645625 | -13.10004 | 0.06550021 | 3.366563 | 15.49916 | 13.10004 | -6.645625
7.998 | -6.817813 | -14.35505 | 0.07177525 | 3.53875 | 16.29189 | 14.35505 | -6.817813
8.206 | -6.922344 | -15.61599 | 0.07807993 | 3.643281 | 16.77313 | 15.61599 | -6.922344
8.452001 | -7.044844 | -16.87186 | 0.08435931 | 3.765781 | 17.3371 | 16.87186 | -7.044844
8.724 | -7.1825 | -18.12697 | 0.09063484 | 3.903437 | 17.97085 | 18.12697 | -7.1825
9.02 | -7.329063 | -19.38968 | 0.09694842 | 4.05 | 18.64561 | 19.38968 | -7.329063
9.306001 | -7.471719 | -20.64261 | 0.103213 | 4.192657 | 19.30237 | 20.64261 | -7.471719
9.634001 | -7.637187 | -21.89288 | 0.1094644 | 4.358125 | 20.06417 | 21.89289 | -7.637187
9.974001 | -7.806875 | -23.14861 | 0.1157431 | 4.527812 | 20.84538 | 23.14861 | -7.806875
10.324 | -7.98125 | -24.40044 | 0.1220022 | 4.702188 | 21.64818 | 24.40044 | -7.98125
10.71 | -8.174376 | -25.65316 | 0.1282658 | 4.895313 | 22.5373 | 25.65316 | -8.174376
11.066 | -8.351875 | -26.91288 | 0.1345644 | 5.072813 | 23.35448 | 26.91288 | -8.351875
11.448 | -8.544219 | -28.173 | 0.140865 | 5.265156 | 24.24001 | 28.173 | -8.544219
11.792 | -8.716094 | -29.2279 | 0.1461395 | 5.437032 | 25.03129 | 29.22791 | -8.716094
11.794 | -8.716876 | -29.23906 | 0.1461953 | 5.437813 | 25.03489 | 29.23906 | -8.716876
11.868 | -8.707032 | -27.97242 | 0.1398621 | 5.427969 | 24.98957 | 27.97242 | -8.707032
11.898 | -8.685782 | -26.628 | 0.13314 | 5.406719 | 24.89174 | 26.62799 | -8.685782
11.924 | -8.667969 | -25.29321 | 0.126466 | 5.388906 | 24.80973 | 25.29321 | -8.667969
11.954 | -8.648125 | -24.01116 | 0.1200558 | 5.369063 | 24.71838 | 24.01117 | -8.648125
11.996 | -8.621094 | -22.72125 | 0.1136063 | 5.342031 | 24.59393 | 22.72125 | -8.621094
12.048 | -8.5925 | -21.46574 | 0.1073287 | 5.313438 | 24.46229 | 21.46574 | -8.5925
12.114 | -8.557187 | -20.20142 | 0.1010071 | 5.278125 | 24.29971 | 20.20142 | -8.557187
12.196 | -8.514375 | -18.92004 | 0.09460022 | 5.235313 | 24.10261 | 18.92004 | -8.514375
12.284 | -8.470781 | -17.65042 | 0.08825211 | 5.191719 | 23.90191 | 17.65042 | -8.470781
12.376 | -8.424375 | -16.37869 | 0.08189344 | 5.145313 | 23.68826 | 16.37869 | -8.424375
12.48 | -8.371563 | -15.10599 | 0.07552993 | 5.0925 | 23.44512 | 15.10599 | -8.371563
12.588 | -8.3175 | -13.83971 | 0.06919855 | 5.038438 | 23.19623 | 13.83971 | -8.3175
12.706 | -8.258281 | -12.57314 | 0.0628657 | 4.979219 | 22.92359 | 12.57314 | -8.258281
12.836 | -8.194844 | -11.32051 | 0.05660256 | 4.915782 | 22.63154 | 11.32051 | -8.194844
12.98 | -8.121563 | -10.05802 | 0.05029008 | 4.842501 | 22.29416 | 10.05802 | -8.121563
13.128 | -8.04875 | -8.800544 | 0.04400272 | 4.769688 | 21.95894 | 8.800544 | -8.04875
13.294 | -7.965625 | -7.540242 | 0.03770121 | 4.686563 | 21.57625 | 7.540242 | -7.965625
13.48 | -7.871563 | -6.280046 | 0.03140023 | 4.5925 | 21.14319 | 6.280046 | -7.871563
13.684 | -7.77 | -5.018722 | 0.02509361 | 4.490938 | 20.67562 | 5.018722 | -7.77
13.902 | -7.660469 | -3.76639 | 0.01883195 | 4.381406 | 20.17135 | 3.76639 | -7.660469
14.132 | -7.545625 | -2.510841 | 0.01255421 | 4.266562 | 19.64263 | 2.510841 | -7.545625
14.388 | -7.418281 | -1.257761 | 0.006288804 | 4.139219 | 19.05635 | 1.257761 | -7.418281
14.632 | -7.295469 | -2.575261 | 0.0128763 | 4.016407 | 18.49094 | 2.575261 | -7.295469
15.472 | -6.875937 | -1.314023 | 0.006570113 | 3.596875 | 16.55948 | 1.314023 | -6.875937
15.84 | -6.692031 | -0.0499712 | 0.000249856 | 3.412969 | 15.71281 | 0.0499712 | -6.692031
16.07 | -6.576094 | 1.21234 | -0.006061702 | 3.297031 | 15.17905 | -1.21234 | -6.576094
16.4 | -6.410938 | 2.463234 | -0.01231617 | 3.131875 | 14.41869 | -2.463234 | -6.410938
16.854 | -6.184531 | 3.718172 | -0.01859086 | 2.905469 | 13.37635 | -3.718172 | -6.184531
17.854 | -5.685469 | 3.978601 | -0.019893 | 2.406406 | 11.07874 | -3.978601 | -5.685469
18.142 | -5.540625 | 2.727464 | -0.01363732 | 2.261563 | 10.4119 | -2.727464 | -5.540625
18.454 | -5.385 | 1.475575 | -0.007377874 | 2.105938 | 9.695428 | -1.475575 | -5.385
19.324 | -4.951719 | 0.2248101 | -0.001124051 | 1.672656 | 7.700664 | -0.2248101 | -4.951719
20.324 | -4.449687 | 0.007536612 | -3.768306e-05 | 1.170625 | 5.389385 | -0.007536612 | -4.449687
21.324 | -3.949688 | 0.005471709 | -2.735855e-05 | 0.6706254 | 3.087461 | -0.005471709 | -3.949688
22.324 | -3.449844 | 0.005115144 | -2.557572e-05 | 0.1707813 | 0.7862518 | -0.005115144 | -3.449844
22.65 | -3.286094 | 0.003990615 | -1.995308e-05 | 0.007031252 | 0.03237085 | -0.003990615 | -3.286094
22.652 | -3.285156 | 0.003559617 | -1.779809e-05 | 0.006093876 | 0.02805531 | -0.003559617 | -3.285156
23.464 | -3.286875 | 0.00233321 | -1.166605e-05 | 0.007812632 | 0.03596821 | -0.00233321 | -3.286875
23.512 | -3.286875 | 0.006525705 | -3.262852e-05 | 0.007812632 | 0.03596821 | -0.006525705 | -3.286875
23.514 | -3.286875 | 0.006419912 | -3.209956e-05 | 0.007812632 | 0.03596821 | -0.006419912 | -3.286875
24.514 | -3.785625 | 0.001608336 | -8.041679e-06 | 0.5065627 | 2.33214 | -0.001608336 | -3.785625
25.514 | -4.287187 | 0.002290108 | -1.145054e-05 | 1.008125 | 4.641259 | -0.002290108 | -4.287187
26.514 | -4.788125 | -0.01840598 | 9.202988e-05 | 1.509063 | 6.947502 | 0.01840598 | -4.788125
27.514 | -5.28625 | -0.6154576 | 0.003077288 | 2.007188 | 9.240797 | 0.6154576 | -5.28625
28.462 | -5.762188 | -1.869098 | 0.009345491 | 2.483125 | 11.43194 | 1.869098 | -5.762188
28.796 | -5.929219 | -3.123256 | 0.01561628 | 2.650156 | 12.20093 | 3.123256 | -5.929219
29.034 | -6.046875 | -4.375831 | 0.02187916 | 2.767812 | 12.7426 | 4.375831 | -6.046875
29.25 | -6.156094 | -5.632121 | 0.0281606 | 2.877032 | 13.24543 | 5.632121 | -6.156094
29.464 | -6.261562 | -6.88573 | 0.03442865 | 2.9825 | 13.73099 | 6.88573 | -6.261562
29.686 | -6.3725 | -8.144613 | 0.04072307 | 3.093438 | 14.24173 | 8.144613 | -6.3725
30.582 | -6.820313 | -9.398023 | 0.04699011 | 3.54125 | 16.30339 | 9.398023 | -6.820313
31.072 | -7.067344 | -10.64885 | 0.05324425 | 3.788281 | 17.44069 | 10.64885 | -7.067344
31.406 | -7.234531 | -11.90217 | 0.05951085 | 3.955469 | 18.2104 | 11.90217 | -7.234531
31.61 | -7.334062 | -13.15344 | 0.0657672 | 4.055 | 18.66862 | 13.15344 | -7.334062
31.858 | -7.459219 | -14.41003 | 0.07205015 | 4.180156 | 19.24482 | 14.41003 | -7.459219
32.104 | -7.582813 | -15.66037 | 0.07830185 | 4.30375 | 19.81383 | 15.66037 | -7.582813
32.386 | -7.722813 | -16.91549 | 0.08457743 | 4.44375 | 20.45837 | 16.91549 | -7.722813
32.654 | -7.858125 | -18.17026 | 0.09085132 | 4.579063 | 21.08133 | 18.17026 | -7.858125
32.91 | -7.984688 | -19.42173 | 0.09710865 | 4.705625 | 21.66401 | 19.42173 | -7.984688
33.194 | -8.126094 | -20.67943 | 0.1033971 | 4.847032 | 22.31502 | 20.67943 | -8.126094
33.458 | -8.26 | -21.93936 | 0.1096968 | 4.980938 | 22.93151 | 21.93936 | -8.26
33.736 | -8.397813 | -23.19452 | 0.1159726 | 5.118751 | 23.56597 | 23.19452 | -8.397813
34 | -8.529844 | -24.44472 | 0.1222236 | 5.250782 | 24.17382 | 24.44472 | -8.529844
34.308 | -8.684375 | -25.70337 | 0.1285169 | 5.405313 | 24.88527 | 25.70337 | -8.684375
34.358 | -8.709844 | -25.95936 | 0.1297968 | 5.430782 | 25.00252 | 25.95936 | -8.709844
34.36 | -8.711094 | -25.97046 | 0.1298523 | 5.432032 | 25.00827 | 25.97046 | -8.711094
34.44 | -8.697188 | -24.65745 | 0.1232872 | 5.418125 | 24.94425 | 24.65745 | -8.697188
34.468 | -8.676719 | -23.30801 | 0.1165401 | 5.397656 | 24.85002 | 23.30801 | -8.676719
34.496 | -8.656407 | -21.9797 | 0.1098985 | 5.377344 | 24.7565 | 21.9797 | -8.656407
34.532 | -8.633907 | -20.6764 | 0.103382 | 5.354845 | 24.65292 | 20.6764 | -8.633907
34.578 | -8.605625 | -19.40162 | 0.09700812 | 5.326563 | 24.52271 | 19.40162 | -8.605625
34.64 | -8.570782 | -18.11791 | 0.09058956 | 5.291719 | 24.3623 | 18.11791 | -8.570782
34.714 | -8.533906 | -16.85329 | 0.08426643 | 5.254844 | 24.19253 | 16.85329 | -8.533906
34.8 | -8.488438 | -15.5906 | 0.077953 | 5.209376 | 23.9832 | 15.5906 | -8.488438
34.898 | -8.439688 | -14.33972 | 0.07169861 | 5.160625 | 23.75876 | 14.33972 | -8.439688
35.006 | -8.385938 | -13.07991 | 0.06539954 | 5.106875 | 23.5113 | 13.07991 | -8.385938
35.122 | -8.3275 | -11.82663 | 0.05913315 | 5.048438 | 23.24226 | 11.82663 | -8.3275
35.248 | -8.264219 | -10.56841 | 0.05284205 | 4.985157 | 22.95093 | 10.56841 | -8.264219
35.382 | -8.198125 | -9.312703 | 0.04656352 | 4.919063 | 22.64664 | 9.312703 | -8.198125
35.536 | -8.120312 | -8.047171 | 0.04023585 | 4.84125 | 22.2884 | 8.047171 | -8.120312
35.7 | -8.038594 | -6.784087 | 0.03392044 | 4.759532 | 21.91218 | 6.784087 | -8.038594
35.878 | -7.949376 | -5.527539 | 0.0276377 | 4.670313 | 21.50143 | 5.527539 | -7.949376
36.072 | -7.853907 | -4.269734 | 0.02134867 | 4.574844 | 21.06191 | 4.269733 | -7.853907
36.298 | -7.741094 | -3.018005 | 0.01509002 | 4.462031 | 20.54254 | 3.018005 | -7.741094
36.556 | -7.610469 | -1.765273 | 0.008826366 | 4.331406 | 19.94116 | 1.765273 | -7.610469
36.752 | -7.513281 | -3.043724 | 0.01521862 | 4.234219 | 19.49372 | 3.043724 | -7.513281
37.582 | -7.097344 | -1.782647 | 0.008913233 | 3.818281 | 17.57881 | 1.782647 | -7.097344
37.696 | -7.040157 | -3.064385 | 0.01532192 | 3.761094 | 17.31552 | 3.064385 | -7.040157
37.774 | -7.002031 | -1.790275 | 0.008951377 | 3.722969 | 17.14 | 1.790275 | -7.002031
37.934 | -6.921719 | -0.531874 | 0.00265937 | 3.642656 | 16.77025 | 0.5318739 | -6.921719
38.19 | -6.794531 | 0.7188084 | -0.003594042 | 3.515469 | 16.1847 | -0.7188084 | -6.794531
38.538 | -6.619063 | 1.974655 | -0.009873276 | 3.34 | 15.37687 | -1.974655 | -6.619063
39.006 | -6.385156 | 3.226779 | -0.0161339 | 3.106094 | 14.3 | -3.226779 | -6.385156
40.006 | -5.885625 | 3.852501 | -0.0192625 | 2.606563 | 12.00023 | -3.852501 | -5.885625
40.282 | -5.748594 | 2.597449 | -0.01298725 | 2.469531 | 11.36936 | -2.597449 | -5.748594
40.616 | -5.581406 | 1.343139 | -0.006715694 | 2.302344 | 10.59965 | -1.343139 | -5.581406
41.376 | -5.200156 | 0.09071274 | -0.0004535637 | 1.921094 | 8.844434 | -0.09071274 | -5.200156
42.376 | -4.700625 | 0.02282945 | -0.0001141473 | 1.421563 | 6.544666 | -0.02282945 | -4.700625
43.376 | -4.200625 | 0.02391872 | -0.0001195936 | 0.9215627 | 4.242739 | -0.02391872 | -4.200625
44.376 | -3.701719 | 0.02075279 | -0.000103764 | 0.4226563 | 1.945847 | -0.02075279 | -3.701719
45.22 | -3.27875 | 0.01782979 | -8.914896e-05 | -0.0003124587 | -0.001438514 | -0.01782979 | -3.27875
Provino | 5 | SENZA LATTOSIO
Ident. provino:
Larghezza: | 1000000 | cm
Spessore: | 2000000 | cm
Altezza piatto: | 2500000 | cm
Diametro: | 50000000 | mm
Diametro interno: | 0.500000 | mm
Diametro esterno: | 1000000 | mm
Spessore parete: | 0.500000 | mm
Sezione: | 2000000 | cm*cm
Densità lineare: | 1000000 | den
Peso slitta: | 9806650 | N
Distanza caricamento: | 0.000000 | mm
Distanza supporto: | 1000000 | mm
Rapporto distanza: | 2
Tipo di dispositivo: | 3-point
Commento:
Inclusi
Larghezza finale: | 1000000 | cm
Spessore finale: | 2000000 | cm
Altezza piatto finale: | 2500000 | cm
Diametro finale: | 50000000 | mm
Diametro interno finale: | 0.500000 | mm
Diametro esterno finale: | 1000000 | mm
Spessore parete finale: | 0.500000 | mm
Area finale: | 2000000 | cm*cm
Densità lineare finale: | 1000000 | den
Tempo sec | Corsa mm | Carico N | Sforzo in compr. MPa | Corsa comp mm | Deformaz in comp % | Carico comp N | Posizione corretta mm
0 | -0.2803125 | -0.05075519 | 0.0002537759 | 0.003593741 | 0.01453586 | 0.05075519 | -0.2803125
0.874 | -0.276875 | -0.02918535 | 0.0001459268 | 0.0001562585 | 0.0006320297 | 0.02918535 | -0.276875
0.924 | -0.276875 | -0.03007479 | 0.000150374 | 0.0001562585 | 0.0006320297 | 0.03007479 | -0.276875
0.9260001 | -0.276875 | -0.0304196 | 0.000152098 | 0.0001562585 | 0.0006320297 | 0.0304196 | -0.276875
1.926 | -0.7760937 | -0.3221708 | 0.001610854 | 0.499375 | 2.019857 | 0.3221708 | -0.7760937
2.926 | -1.2775 | -1.100315 | 0.005501575 | 1.000781 | 4.047931 | 1.100315 | -1.2775
3.926 | -1.778281 | -2.152606 | 0.01076303 | 1.501563 | 6.073476 | 2.152606 | -1.778281
4.81 | -2.218281 | -3.404934 | 0.01702467 | 1.941563 | 7.853175 | 3.404934 | -2.218281
5.522 | -2.57625 | -4.657391 | 0.02328696 | 2.299531 | 9.301077 | 4.657392 | -2.57625
6.084 | -2.857188 | -5.909692 | 0.02954846 | 2.580469 | 10.4374 | 5.909692 | -2.857188
6.54 | -3.084531 | -7.164485 | 0.03582243 | 2.807812 | 11.35696 | 7.164485 | -3.084531
6.916 | -3.271406 | -8.415739 | 0.0420787 | 2.994688 | 12.11282 | 8.415739 | -3.271406
7.336 | -3.482656 | -9.671351 | 0.04835676 | 3.205938 | 12.96728 | 9.67135 | -3.482656
8.212001 | -3.918594 | -10.9248 | 0.054624 | 3.641875 | 14.73055 | 10.9248 | -3.918594
8.822001 | -4.226563 | -12.17923 | 0.06089616 | 3.949844 | 15.97621 | 12.17923 | -4.226563
9.206 | -4.416563 | -13.43165 | 0.06715823 | 4.139844 | 16.74472 | 13.43165 | -4.416563
9.440001 | -4.53375 | -14.68398 | 0.07341989 | 4.257031 | 17.21871 | 14.68398 | -4.53375
9.696 | -4.661562 | -15.93453 | 0.07967266 | 4.384844 | 17.73569 | 15.93453 | -4.661562
9.978001 | -4.802969 | -17.18532 | 0.08592659 | 4.52625 | 18.30764 | 17.18532 | -4.802969
10.306 | -4.967656 | -18.43941 | 0.09219705 | 4.690938 | 18.97377 | 18.43941 | -4.967656
10.652 | -5.140312 | -19.69742 | 0.0984871 | 4.863594 | 19.67212 | 19.69742 | -5.140312
11.03 | -5.32875 | -20.94743 | 0.1047372 | 5.052032 | 20.43431 | 20.94743 | -5.32875
11.406 | -5.516563 | -22.20151 | 0.1110075 | 5.239844 | 21.19397 | 22.20151 | -5.516563
11.786 | -5.707656 | -23.45804 | 0.1172902 | 5.430938 | 21.9669 | 23.45804 | -5.707656
12.228 | -5.929219 | -24.71052 | 0.1235526 | 5.6525 | 22.86307 | 24.71052 | -5.929219
12.69 | -6.160156 | -25.96587 | 0.1298293 | 5.883438 | 23.79716 | 25.96587 | -6.160156
13.142 | -6.385938 | -27.22143 | 0.1361072 | 6.109219 | 24.71039 | 27.22143 | -6.385938
13.302 | -6.464375 | -27.64256 | 0.1382128 | 6.187656 | 25.02765 | 27.64256 | -6.464375
13.304 | -6.465625 | -27.64515 | 0.1382257 | 6.188906 | 25.03271 | 27.64515 | -6.465625
13.388 | -6.450781 | -26.35864 | 0.1317932 | 6.174062 | 24.97267 | 26.35864 | -6.450781
13.418 | -6.43125 | -25.10167 | 0.1255083 | 6.154531 | 24.89367 | 25.10167 | -6.43125
13.45 | -6.406562 | -23.84399 | 0.11922 | 6.129844 | 24.79381 | 23.84399 | -6.406562
13.49 | -6.380938 | -22.57829 | 0.1128915 | 6.104219 | 24.69016 | 22.57829 | -6.380938
13.546 | -6.348594 | -21.32524 | 0.1066262 | 6.071875 | 24.55934 | 21.32524 | -6.348594
13.62 | -6.309688 | -20.06196 | 0.1003098 | 6.032969 | 24.40198 | 20.06196 | -6.309688
13.702 | -6.267031 | -18.80646 | 0.0940323 | 5.990313 | 24.22944 | 18.80646 | -6.267031
13.8 | -6.217031 | -17.554 | 0.08776999 | 5.940312 | 24.0272 | 17.554 | -6.217031
13.908 | -6.162656 | -16.28226 | 0.08141131 | 5.885938 | 23.80727 | 16.28226 | -6.162656
14.026 | -6.10375 | -15.02472 | 0.07512362 | 5.827031 | 23.569 | 15.02472 | -6.10375
14.154 | -6.039844 | -13.76798 | 0.06883989 | 5.763125 | 23.31052 | 13.76798 | -6.039844
14.294 | -5.970625 | -12.51281 | 0.06256403 | 5.693906 | 23.03054 | 12.51281 | -5.970625
14.446 | -5.89375 | -11.24593 | 0.05622963 | 5.617032 | 22.7196 | 11.24593 | -5.89375
14.608 | -5.813125 | -9.995008 | 0.04997504 | 5.536407 | 22.39349 | 9.995008 | -5.813125
14.792 | -5.72125 | -8.735486 | 0.04367743 | 5.444531 | 22.02188 | 8.735486 | -5.72125
14.994 | -5.619687 | -7.477257 | 0.03738629 | 5.342969 | 21.61108 | 7.477257 | -5.619687
15.208 | -5.513282 | -6.219076 | 0.03109538 | 5.236563 | 21.18069 | 6.219076 | -5.513282
15.446 | -5.393906 | -4.968361 | 0.02484181 | 5.117188 | 20.69785 | 4.968361 | -5.393906
15.712 | -5.260937 | -3.712401 | 0.01856201 | 4.984219 | 20.16002 | 3.712401 | -5.260937
16.016 | -5.108594 | -2.459019 | 0.0122951 | 4.831875 | 19.54383 | 2.459019 | -5.108594
16.338 | -4.949532 | -3.738759 | 0.0186938 | 4.672813 | 18.90046 | 3.738759 | -4.949532
17.124 | -4.555938 | -2.476957 | 0.01238478 | 4.279219 | 17.30846 | 2.476957 | -4.555938
17.336 | -4.448907 | -1.221345 | 0.006106726 | 4.172188 | 16.87554 | 1.221345 | -4.448907
17.402 | -4.41625 | -2.50739 | 0.01253695 | 4.139532 | 16.74345 | 2.50739 | -4.41625
17.536 | -4.348906 | -1.24996 | 0.0062498 | 4.072187 | 16.47106 | 1.24996 | -4.348906
17.804 | -4.215782 | 0.003610199 | -1.8051e-05 | 3.939063 | 15.93261 | -0.003610199 | -4.215782
18.22 | -4.006563 | 1.258101 | -0.006290506 | 3.729844 | 15.08636 | -1.258101 | -4.006563
19.22 | -3.506875 | 1.970239 | -0.009851194 | 3.230156 | 13.06524 | -1.970239 | -3.506875
20.22 | -3.007031 | 0.981823 | -0.004909115 | 2.730313 | 11.04349 | -0.981823 | -3.007031
21.22 | -2.507813 | 1.006853 | -0.005034263 | 2.231094 | 9.024262 | -1.006853 | -2.507813
22.22 | -2.006875 | 0.2767498 | -0.001383749 | 1.730156 | 6.998085 | -0.2767498 | -2.006875
23.22 | -1.505938 | 0.0982354 | -0.000491177 | 1.229219 | 4.971908 | -0.0982354 | -1.505938
24.22 | -1.006719 | 0.09419178 | -0.0004709589 | 0.73 | 2.952682 | -0.09419178 | -1.006719
25.22 | -0.5064062 | 0.0939802 | -0.000469901 | 0.2296875 | 0.9290332 | -0.0939802 | -0.5064062
25.666 | -0.284375 | 0.09506554 | -0.0004753277 | 0.007656258 | 0.0309678 | -0.09506553 | -0.284375
25.668 | -0.2832813 | 0.09546912 | -0.0004773456 | 0.006562506 | 0.02654383 | -0.09546912 | -0.2832813
26.5 | -0.2848438 | 0.0955279 | -0.0004776395 | 0.008125003 | 0.03286378 | -0.09552789 | -0.2848438
26.548 | -0.2848438 | 0.09354136 | -0.0004677068 | 0.008125003 | 0.03286378 | -0.09354135 | -0.2848438
26.55 | -0.2848438 | 0.09378037 | -0.0004689019 | 0.008125003 | 0.03286378 | -0.09378037 | -0.2848438
27.55 | -0.7845312 | 0.08335788 | -0.0004167894 | 0.5078125 | 2.053985 | -0.08335788 | -0.7845312
28.55 | -1.28375 | 0.09600984 | -0.0004800492 | 1.007031 | 4.073211 | -0.09600984 | -1.28375
29.55 | -1.785469 | 0.09093965 | -0.0004546982 | 1.50875 | 6.102548 | -0.09093965 | -1.785469
30.55 | -2.285313 | -0.132795 | 0.0006639751 | 2.008594 | 8.124301 | 0.132795 | -2.285313
31.55 | -2.784844 | -1.316727 | 0.006583633 | 2.508125 | 10.14479 | 1.316727 | -2.784844
32.264 | -3.142344 | -2.569732 | 0.01284866 | 2.865625 | 11.5908 | 2.569732 | -3.142344
32.83 | -3.426094 | -3.820583 | 0.01910292 | 3.149375 | 12.7385 | 3.820583 | -3.426094
33.226 | -3.6225 | -5.071376 | 0.02535688 | 3.345781 | 13.53292 | 5.071375 | -3.6225
33.544 | -3.780625 | -6.327375 | 0.03163688 | 3.503906 | 14.1725 | 6.327375 | -3.780625
33.818 | -3.918438 | -7.584358 | 0.03792179 | 3.641719 | 14.72992 | 7.584358 | -3.918438
34.086 | -4.053281 | -8.838857 | 0.04419428 | 3.776562 | 15.27533 | 8.838857 | -4.053281
34.49 | -4.254844 | -10.0915 | 0.05045751 | 3.978125 | 16.0906 | 10.0915 | -4.254844
35.49 | -4.753906 | -11.26052 | 0.05630261 | 4.477188 | 18.1092 | 11.26052 | -4.753906
36.03 | -5.024687 | -12.52364 | 0.06261822 | 4.747969 | 19.20444 | 12.52364 | -5.024687
36.228 | -5.123281 | -13.77525 | 0.06887627 | 4.846563 | 19.60323 | 13.77525 | -5.123281
36.47 | -5.246094 | -15.03068 | 0.0751534 | 4.969375 | 20.09998 | 15.03068 | -5.246094
36.744 | -5.380938 | -16.28287 | 0.08141433 | 5.104219 | 20.6454 | 16.28287 | -5.380938
37.04 | -5.530625 | -17.53598 | 0.08767991 | 5.253906 | 21.25084 | 17.53598 | -5.530625
37.348 | -5.682969 | -18.79456 | 0.09397277 | 5.40625 | 21.86704 | 18.79456 | -5.682969
37.672 | -5.845781 | -20.05001 | 0.1002501 | 5.569063 | 22.52558 | 20.05001 | -5.845781
37.978 | -5.997812 | -21.30081 | 0.1065041 | 5.721094 | 23.14051 | 21.30081 | -5.997812
38.308 | -6.163437 | -22.55873 | 0.1127937 | 5.886719 | 23.81043 | 22.55873 | -6.163437
38.622 | -6.321094 | -23.80903 | 0.1190451 | 6.044375 | 24.44811 | 23.80903 | -6.321094
38.898 | -6.457656 | -24.9034 | 0.124517 | 6.180937 | 25.00047 | 24.9034 | -6.457656
38.9 | -6.458594 | -24.9045 | 0.1245225 | 6.181875 | 25.00427 | 24.9045 | -6.458594
38.986 | -6.442969 | -23.59522 | 0.1179761 | 6.16625 | 24.94107 | 23.59522 | -6.442969
39.02 | -6.419219 | -22.27749 | 0.1113875 | 6.1425 | 24.845 | 22.27749 | -6.419219
39.054 | -6.396094 | -20.98279 | 0.1049139 | 6.119375 | 24.75147 | 20.98279 | -6.396094
39.102 | -6.366094 | -19.70373 | 0.09851862 | 6.089375 | 24.63013 | 19.70373 | -6.366094
39.166 | -6.328437 | -18.42511 | 0.09212556 | 6.051719 | 24.47781 | 18.42511 | -6.328437
39.246 | -6.287188 | -17.17415 | 0.08587073 | 6.010469 | 24.31097 | 17.17414 | -6.287188
39.342 | -6.237969 | -15.91024 | 0.07955121 | 5.96125 | 24.11189 | 15.91024 | -6.237969
39.45 | -6.183282 | -14.64949 | 0.07324747 | 5.906563 | 23.89069 | 14.64949 | -6.183282
39.568 | -6.124375 | -13.38897 | 0.06694487 | 5.847656 | 23.65243 | 13.38897 | -6.124375
39.696 | -6.061094 | -12.13438 | 0.06067188 | 5.784375 | 23.39647 | 12.13438 | -6.061094
39.84 | -5.987813 | -10.86626 | 0.05433131 | 5.711094 | 23.10007 | 10.86626 | -5.987813
40 | -5.90875 | -9.607809 | 0.04803904 | 5.632031 | 22.78027 | 9.607809 | -5.90875
40.17 | -5.822813 | -8.356123 | 0.04178062 | 5.546094 | 22.43268 | 8.356123 | -5.822813
40.368 | -5.724375 | -7.093878 | 0.03546939 | 5.447656 | 22.03452 | 7.093878 | -5.724375
40.582 | -5.617031 | -5.843705 | 0.02921852 | 5.340312 | 21.60034 | 5.843705 | -5.617031
40.814 | -5.501406 | -4.590084 | 0.02295042 | 5.224688 | 21.13266 | 4.590084 | -5.501406
41.072 | -5.372344 | -3.335099 | 0.0166755 | 5.095625 | 20.61064 | 3.335099 | -5.372344
41.38 | -5.217969 | -2.077725 | 0.01038862 | 4.94125 | 19.98622 | 2.077725 | -5.217969
41.878 | -4.969531 | -3.329845 | 0.01664923 | 4.692812 | 18.98135 | 3.329845 | -4.969531
42.522 | -4.646875 | -2.068689 | 0.01034345 | 4.370156 | 17.67628 | 2.068689 | -4.646875
42.73 | -4.543281 | -0.8179245 | 0.004089623 | 4.266562 | 17.25727 | 0.8179245 | -4.543281
43.22 | -4.299219 | 0.4341763 | -0.002170882 | 4.0225 | 16.27009 | -0.4341763 | -4.299219
43.67 | -4.073438 | 1.685211 | -0.008426056 | 3.796719 | 15.35686 | -1.685211 | -4.073438
44.67 | -3.573125 | 1.475747 | -0.007378734 | 3.296406 | 13.33321 | -1.475747 | -3.573125
45.67 | -3.074219 | 0.8362413 | -0.004181206 | 2.7975 | 11.31525 | -0.8362413 | -3.074219
46.67 | -2.574062 | 0.6154335 | -0.003077168 | 2.297344 | 9.292228 | -0.6154335 | -2.574062
47.67 | -2.072656 | -0.0368886 | 0.000184443 | 1.795938 | 7.264155 | 0.0368886 | -2.072656
48.67 | -1.573437 | -0.04467802 | 0.0002233901 | 1.296719 | 5.24493 | 0.04467802 | -1.573437
49.67 | -1.072812 | -0.0411908 | 0.000205954 | 0.7960937 | 3.220016 | 0.0411908 | -1.072812
50.67 | -0.5739063 | -0.04152385 | 0.0002076192 | 0.2971875 | 1.202055 | 0.04152385 | -0.5739063
51.264 | -0.2759375 | -0.04088911 | 0.0002044455 | -0.0007812341 | -0.003159913 | 0.04088911 | -0.2759375
Provino | 6 | SENZA LATTOSIO
Ident. provino:
Larghezza: | 1000000 | cm
Spessore: | 2000000 | cm
Altezza piatto: | 2500000 | cm
Diametro: | 50000000 | mm
Diametro interno: | 0.500000 | mm
Diametro esterno: | 1000000 | mm
Spessore parete: | 0.500000 | mm
Sezione: | 2000000 | cm*cm
Densità lineare: | 1000000 | den
Peso slitta: | 9806650 | N
Distanza caricamento: | 0.000000 | mm
Distanza supporto: | 1000000 | mm
Rapporto distanza: | 2
Tipo di dispositivo: | 3-point
Commento:
Inclusi
Larghezza finale: | 1000000 | cm
Spessore finale: | 2000000 | cm
Altezza piatto finale: | 2500000 | cm
Diametro finale: | 50000000 | mm
Diametro interno finale: | 0.500000 | mm
Diametro esterno finale: | 1000000 | mm
Spessore parete finale: | 0.500000 | mm
Area finale: | 2000000 | cm*cm
Densità lineare finale: | 1000000 | den
Tempo sec | Corsa mm | Carico N | Sforzo in compr. MPa | Corsa comp mm | Deformaz in comp % | Carico comp N | Posizione corretta mm
0 | -5.780469 | -0.05377132 | 0.0002688566 | 0.002187211 | 0.01137885 | 0.05377132 | -5.780469
0.8720001 | -5.777813 | -0.0310887 | 0.0001554435 | -0.0004689209 | -0.002439537 | 0.0310887 | -5.777813
0.9220001 | -5.777813 | -0.03389415 | 0.0001694707 | -0.0004689209 | -0.002439537 | 0.03389415 | -5.777813
0.924 | -5.777813 | -0.0341214 | 0.000170607 | -0.0004689209 | -0.002439537 | 0.03412141 | -5.777813
1.762 | -6.196563 | -1.286692 | 0.006433462 | 0.4182812 | 2.176086 | 1.286693 | -6.196563
2.032 | -6.332812 | -2.53924 | 0.0126962 | 0.5545309 | 2.884918 | 2.53924 | -6.332812
2.27 | -6.450938 | -3.795874 | 0.01897937 | 0.6726561 | 3.499459 | 3.795874 | -6.450938
2.49 | -6.56125 | -5.054785 | 0.02527392 | 0.7829685 | 4.073353 | 5.054785 | -6.56125
2.696 | -6.665625 | -6.306533 | 0.03153267 | 0.8873436 | 4.61636 | 6.306533 | -6.665625
3.696 | -7.163906 | -6.736903 | 0.03368452 | 1.385625 | 7.208642 | 6.736904 | -7.163906
3.902 | -7.267656 | -8.006848 | 0.04003424 | 1.489375 | 7.748395 | 8.006848 | -7.267656
4.208 | -7.41875 | -9.264634 | 0.04632317 | 1.640468 | 8.534452 | 9.264634 | -7.41875
4.376 | -7.502969 | -10.51903 | 0.05259516 | 1.724687 | 8.972597 | 10.51903 | -7.502969
4.57 | -7.600938 | -11.77702 | 0.05888509 | 1.822656 | 9.482274 | 11.77702 | -7.600938
4.772 | -7.701406 | -13.03271 | 0.06516354 | 1.923125 | 10.00496 | 13.03271 | -7.701406
5.014 | -7.822031 | -14.28852 | 0.07144261 | 2.04375 | 10.6325 | 14.28852 | -7.822031
5.264 | -7.948906 | -15.53884 | 0.0776942 | 2.170625 | 11.29256 | 15.53884 | -7.948906
5.52 | -8.075313 | -16.79263 | 0.08396316 | 2.297031 | 11.95019 | 16.79263 | -8.075313
5.784 | -8.208438 | -18.05341 | 0.09026705 | 2.430156 | 12.64276 | 18.05341 | -8.208438
6.07 | -8.350781 | -19.30407 | 0.09652036 | 2.5725 | 13.3833 | 19.30407 | -8.350781
6.34 | -8.487657 | -20.55752 | 0.1027876 | 2.709375 | 14.09538 | 20.55752 | -8.487657
6.628 | -8.630313 | -21.80796 | 0.1090398 | 2.852031 | 14.83755 | 21.80796 | -8.630313
6.92 | -8.776719 | -23.07056 | 0.1153528 | 2.998437 | 15.59922 | 23.07056 | -8.776719
7.24 | -8.936875 | -24.32668 | 0.1216334 | 3.158594 | 16.43242 | 24.32668 | -8.936875
7.56 | -9.095157 | -25.58116 | 0.1279058 | 3.316875 | 17.25587 | 25.58116 | -9.095157
7.888 | -9.260001 | -26.83673 | 0.1341836 | 3.481719 | 18.11346 | 26.83673 | -9.260001
8.224 | -9.428281 | -28.08876 | 0.1404438 | 3.65 | 18.98894 | 28.08876 | -9.428281
8.566 | -9.599219 | -29.33879 | 0.1466939 | 3.820938 | 19.87823 | 29.33879 | -9.599219
8.914001 | -9.772813 | -30.59252 | 0.1529626 | 3.994531 | 20.78134 | 30.59252 | -9.772813
9.262 | -9.946562 | -31.84383 | 0.1592192 | 4.168281 | 21.68527 | 31.84383 | -9.946562
9.608001 | -10.11922 | -33.09506 | 0.1654753 | 4.340938 | 22.58351 | 33.09506 | -10.11922
9.944 | -10.28766 | -34.34584 | 0.1717292 | 4.509375 | 23.45979 | 34.34584 | -10.28766
10.292 | -10.46141 | -35.6001 | 0.1780005 | 4.683125 | 24.36372 | 35.6001 | -10.46141
10.546 | -10.59016 | -36.50773 | 0.1825387 | 4.811875 | 25.03353 | 36.50773 | -10.59016
10.548 | -10.59109 | -36.52246 | 0.1826123 | 4.812813 | 25.03841 | 36.52246 | -10.59109
10.614 | -10.58547 | -35.22956 | 0.1761478 | 4.807188 | 25.00915 | 35.22956 | -10.58547
10.64 | -10.56953 | -33.87519 | 0.169376 | 4.79125 | 24.92623 | 33.87519 | -10.56953
10.66 | -10.55453 | -32.54363 | 0.1627181 | 4.77625 | 24.84819 | 32.54363 | -10.55453
10.68 | -10.54063 | -31.19175 | 0.1559587 | 4.762343 | 24.77585 | 31.19175 | -10.54063
10.702 | -10.52578 | -29.91409 | 0.1495705 | 4.7475 | 24.69863 | 29.91409 | -10.52578
10.73 | -10.50766 | -28.66322 | 0.1433161 | 4.729375 | 24.60433 | 28.66322 | -10.50766
10.764 | -10.48813 | -27.38011 | 0.1369006 | 4.709844 | 24.50272 | 27.38011 | -10.48813
10.806 | -10.465 | -26.08459 | 0.1304229 | 4.686718 | 24.38241 | 26.08459 | -10.465
10.854 | -10.43859 | -24.83442 | 0.1241721 | 4.660313 | 24.24504 | 24.83442 | -10.43859
10.908 | -10.41094 | -23.5623 | 0.1178115 | 4.632656 | 24.10115 | 23.5623 | -10.41094
10.97 | -10.37891 | -22.29642 | 0.1114821 | 4.600625 | 23.93451 | 22.29642 | -10.37891
11.042 | -10.34359 | -21.03325 | 0.1051663 | 4.565312 | 23.7508 | 21.03325 | -10.34359
11.112 | -10.30719 | -19.74935 | 0.09874676 | 4.528907 | 23.5614 | 19.74935 | -10.30719
11.188 | -10.26922 | -18.49755 | 0.09248772 | 4.490938 | 23.36387 | 18.49755 | -10.26922
11.276 | -10.22547 | -17.23508 | 0.08617541 | 4.447188 | 23.13626 | 17.23508 | -10.22547
11.36 | -10.18391 | -15.96699 | 0.07983492 | 4.405625 | 22.92004 | 15.96699 | -10.18391
11.45 | -10.13703 | -14.71647 | 0.07358234 | 4.35875 | 22.67617 | 14.71647 | -10.13703
11.556 | -10.08437 | -13.45088 | 0.06725442 | 4.306093 | 22.40223 | 13.45088 | -10.08437
11.67 | -10.0275 | -12.18584 | 0.06092921 | 4.249218 | 22.10634 | 12.18584 | -10.0275
11.794 | -9.965626 | -10.91765 | 0.05458824 | 4.187344 | 21.78444 | 10.91765 | -9.965626
11.922 | -9.902188 | -9.665852 | 0.04832926 | 4.123906 | 21.45441 | 9.665853 | -9.902188
12.068 | -9.82875 | -8.405516 | 0.04202758 | 4.050468 | 21.07235 | 8.405516 | -9.82875
12.218 | -9.754063 | -7.149238 | 0.03574619 | 3.975781 | 20.6838 | 7.149238 | -9.754063
12.4 | -9.66375 | -5.896111 | 0.02948055 | 3.885469 | 20.21395 | 5.896111 | -9.66375
12.59 | -9.567344 | -4.644335 | 0.02322168 | 3.789062 | 19.7124 | 4.644335 | -9.567344
12.818 | -9.453437 | -3.387066 | 0.01693533 | 3.675156 | 19.11981 | 3.387066 | -9.453437
13.086 | -9.320625 | -2.131568 | 0.01065784 | 3.542344 | 18.42886 | 2.131568 | -9.320625
13.24 | -9.243438 | -3.418753 | 0.01709376 | 3.465157 | 18.0273 | 3.418753 | -9.243438
14.24 | -8.742188 | -2.230731 | 0.01115365 | 2.963907 | 15.41957 | 2.230731 | -8.742188
14.376 | -8.675469 | -0.9799149 | 0.004899574 | 2.897188 | 15.07247 | 0.9799149 | -8.675469
14.476 | -8.624844 | -2.362638 | 0.01181319 | 2.846563 | 14.8091 | 2.362638 | -8.624844
14.592 | -8.567031 | -1.097207 | 0.005486035 | 2.78875 | 14.50833 | 1.097207 | -8.567031
14.764 | -8.481719 | 0.1554268 | -0.0007771337 | 2.703437 | 14.06449 | -0.1554268 | -8.481719
15.072 | -8.326094 | 1.410176 | -0.007050881 | 2.547812 | 13.25486 | -1.410176 | -8.326094
15.568 | -8.079844 | 2.662555 | -0.01331278 | 2.301562 | 11.97376 | -2.662555 | -8.079844
16.412 | -7.656719 | 3.916541 | -0.0195827 | 1.878437 | 9.772472 | -3.916541 | -7.656719
17.232 | -7.246563 | 2.661505 | -0.01330752 | 1.468281 | 7.638658 | -2.661505 | -7.246563
17.488 | -7.119062 | 1.408585 | -0.007042927 | 1.340781 | 6.975343 | -1.408585 | -7.119062
18.488 | -6.617812 | 0.202516 | -0.00101258 | 0.8395309 | 4.367617 | -0.202516 | -6.617812
19.488 | -6.119375 | 0.1958119 | -0.0009790596 | 0.3410936 | 1.774522 | -0.1958119 | -6.119375
20.154 | -5.785157 | 0.1999182 | -0.0009995911 | 0.006875024 | 0.03576696 | -0.1999182 | -5.785157
20.156 | -5.784219 | 0.1998986 | -0.0009994932 | 0.005937181 | 0.03088788 | -0.1998986 | -5.784219
20.982 | -5.785937 | 0.1996714 | -0.0009983568 | 0.007655937 | 0.03982962 | -0.1996714 | -5.785937
21.03 | -5.786094 | 0.2012661 | -0.00100633 | 0.007812399 | 0.04064361 | -0.2012661 | -5.786094
21.032 | -5.786094 | 0.2015991 | -0.001007996 | 0.007812399 | 0.04064361 | -0.2015991 | -5.786094
22.032 | -6.285 | 0.1998751 | -0.0009993756 | 0.5067186 | 2.636178 | -0.1998751 | -6.285
23.032 | -6.786719 | 0.1957923 | -0.0009789616 | 1.008438 | 5.246344 | -0.1957923 | -6.786719
24.032 | -7.287032 | -1.000117 | 0.005000587 | 1.50875 | 7.849194 | 1.000117 | -7.287032
24.33 | -7.435156 | -2.251438 | 0.01125719 | 1.656875 | 8.619807 | 2.251438 | -7.435156
24.536 | -7.537031 | -3.502752 | 0.01751376 | 1.75875 | 9.149804 | 3.502752 | -7.537031
24.704 | -7.621406 | -4.75863 | 0.02379315 | 1.843125 | 9.588761 | 4.75863 | -7.621406
24.858 | -7.698906 | -6.012368 | 0.03006184 | 1.920625 | 9.991951 | 6.012369 | -7.698906
25.038 | -7.787813 | -7.273418 | 0.03636709 | 2.009531 | 10.45448 | 7.273418 | -7.787813
25.328 | -7.932656 | -8.527502 | 0.04263751 | 2.154375 | 11.20802 | 8.527502 | -7.932656
26.328 | -8.434688 | -9.439528 | 0.04719764 | 2.656406 | 13.81982 | 9.439528 | -8.434688
26.424 | -8.482656 | -8.183341 | 0.0409167 | 2.704375 | 14.06937 | 8.18334 | -8.482656
26.504 | -8.522187 | -9.456483 | 0.04728241 | 2.743906 | 14.27503 | 9.456483 | -8.522187
26.618 | -8.578907 | -10.72447 | 0.05362236 | 2.800625 | 14.57011 | 10.72447 | -8.578907
26.78 | -8.660626 | -11.97604 | 0.05988017 | 2.882344 | 14.99525 | 11.97604 | -8.660626
26.986 | -8.763125 | -13.22951 | 0.06614754 | 2.984844 | 15.5285 | 13.22951 | -8.763125
27.194 | -8.866563 | -14.48737 | 0.07243684 | 3.088281 | 16.06662 | 14.48737 | -8.866563
27.414 | -8.976563 | -15.74436 | 0.07872182 | 3.198282 | 16.6389 | 15.74436 | -8.976563
27.646 | -9.092344 | -17.00338 | 0.08501692 | 3.314063 | 17.24124 | 17.00338 | -9.092344
27.888 | -9.213594 | -18.25364 | 0.0912682 | 3.435313 | 17.87204 | 18.25364 | -9.213594
28.134 | -9.337813 | -19.50624 | 0.09753121 | 3.559531 | 18.51828 | 19.50624 | -9.337813
28.374 | -9.457656 | -20.76197 | 0.1038098 | 3.679375 | 19.14176 | 20.76197 | -9.457656
28.638 | -9.58875 | -22.01517 | 0.1100758 | 3.810469 | 19.82377 | 22.01517 | -9.58875
28.88 | -9.710156 | -23.26587 | 0.1163293 | 3.931875 | 20.45538 | 23.26587 | -9.710156
29.12 | -9.829531 | -24.52533 | 0.1226266 | 4.05125 | 21.07642 | 24.52533 | -9.829531
29.35 | -9.944688 | -25.77834 | 0.1288917 | 4.166406 | 21.67551 | 25.77834 | -9.944688
29.588 | -10.06312 | -27.03198 | 0.1351599 | 4.284843 | 22.29168 | 27.03198 | -10.06312
29.826 | -10.18344 | -28.28577 | 0.1414288 | 4.405156 | 22.9176 | 28.28577 | -10.18344
30.062 | -10.30219 | -29.53704 | 0.1476852 | 4.523906 | 23.53539 | 29.53704 | -10.30219
30.306 | -10.42266 | -30.80175 | 0.1540087 | 4.644375 | 24.16212 | 30.80175 | -10.42266
30.54 | -10.53938 | -32.05886 | 0.1602943 | 4.761094 | 24.76934 | 32.05886 | -10.53938
30.628 | -10.58453 | -32.44836 | 0.1622418 | 4.80625 | 25.00427 | 32.44836 | -10.58453
30.63 | -10.58578 | -32.46166 | 0.1623083 | 4.8075 | 25.01077 | 32.46166 | -10.58578
30.702 | -10.57812 | -31.17414 | 0.1558707 | 4.799843 | 24.97094 | 31.17414 | -10.57812
30.726 | -10.56109 | -29.87271 | 0.1493635 | 4.782812 | 24.88233 | 29.87271 | -10.56109
30.746 | -10.54734 | -28.54963 | 0.1427481 | 4.769062 | 24.8108 | 28.54963 | -10.54734
30.768 | -10.53141 | -27.22362 | 0.1361181 | 4.753125 | 24.72789 | 27.22362 | -10.53141
30.794 | -10.51547 | -25.93141 | 0.129657 | 4.737188 | 24.64497 | 25.93141 | -10.51547
30.826 | -10.49484 | -24.66605 | 0.1233303 | 4.716563 | 24.53767 | 24.66605 | -10.49484
30.866 | -10.47094 | -23.35812 | 0.1167906 | 4.692657 | 24.4133 | 23.35812 | -10.47094
30.914 | -10.44469 | -22.09656 | 0.1104828 | 4.666406 | 24.27674 | 22.09656 | -10.44469
30.97 | -10.41547 | -20.81934 | 0.1040967 | 4.637188 | 24.12473 | 20.81934 | -10.41547
31.034 | -10.38281 | -19.53575 | 0.09767875 | 4.604531 | 23.95484 | 19.53575 | -10.38281
31.106 | -10.34797 | -18.27765 | 0.09138827 | 4.569687 | 23.77356 | 18.27765 | -10.34797
31.178 | -10.31 | -17.0238 | 0.08511901 | 4.531718 | 23.57603 | 17.0238 | -10.31
31.256 | -10.27078 | -15.77203 | 0.07886013 | 4.4925 | 23.372 | 15.77203 | -10.27078
31.35 | -10.22422 | -14.50211 | 0.07251055 | 4.445938 | 23.12976 | 14.50211 | -10.22422
31.446 | -10.17672 | -13.23351 | 0.06616754 | 4.398438 | 22.88264 | 13.23351 | -10.17672
31.548 | -10.12547 | -11.98221 | 0.05991107 | 4.347188 | 22.61602 | 11.98221 | -10.12547
31.662 | -10.06859 | -10.71999 | 0.05359996 | 4.290312 | 22.32013 | 10.71999 | -10.06859
31.788 | -10.00578 | -9.46848 | 0.0473424 | 4.2275 | 21.99335 | 9.46848 | -10.00578
31.922 | -9.937188 | -8.204624 | 0.04102312 | 4.158906 | 21.6365 | 8.204624 | -9.937188
32.06 | -9.868907 | -6.947308 | 0.03473654 | 4.090625 | 21.28127 | 6.947309 | -9.868907
32.228 | -9.785782 | -5.692896 | 0.02846448 | 4.0075 | 20.84881 | 5.692895 | -9.785782
32.422 | -9.687188 | -4.431023 | 0.02215511 | 3.908907 | 20.33589 | 4.431023 | -9.687188
32.65 | -9.573125 | -3.175732 | 0.01587866 | 3.794844 | 19.74248 | 3.175732 | -9.573125
32.918 | -9.440469 | -1.922284 | 0.009611418 | 3.662187 | 19.05234 | 1.922284 | -9.440469
33.114 | -9.34125 | -3.183655 | 0.01591828 | 3.562969 | 18.53616 | 3.183655 | -9.34125
33.754 | -9.021719 | -1.929399 | 0.009646996 | 3.243437 | 16.87382 | 1.929399 | -9.021719
34.242 | -8.777344 | -0.6675969 | 0.003337984 | 2.999062 | 15.60247 | 0.6675969 | -8.777344
34.456 | -8.671094 | -1.93577 | 0.009678852 | 2.892812 | 15.04971 | 1.93577 | -8.671094
34.532 | -8.633594 | -0.6606773 | 0.003303386 | 2.855313 | 14.85462 | 0.6606773 | -8.633594
34.674 | -8.562656 | 0.5955847 | -0.002977923 | 2.784375 | 14.48557 | -0.5955847 | -8.562656
35.006 | -8.395625 | 1.853187 | -0.009265933 | 2.617344 | 13.6166 | -1.853187 | -8.395625
35.564 | -8.11625 | 3.107893 | -0.01553947 | 2.337968 | 12.16316 | -3.107893 | -8.11625
36.564 | -7.617188 | 2.622193 | -0.01311097 | 1.838906 | 9.566814 | -2.622193 | -7.617188
36.932 | -7.432656 | 1.366402 | -0.006832009 | 1.654375 | 8.6068 | -1.366402 | -7.432656
37.932 | -6.933438 | 0.2048944 | -0.001024472 | 1.155156 | 6.009641 | -0.2048944 | -6.933438
38.932 | -6.43375 | 0.2024964 | -0.001012482 | 0.6554686 | 3.410041 | -0.2024964 | -6.43375
39.932 | -5.932344 | 0.2067438 | -0.001033719 | 0.1540622 | 0.8015005 | -0.2067438 | -5.932344
40.242 | -5.7775 | 0.2039031 | -0.001019515 | -0.0007813797 | -0.004065088 | -0.203903 | -5.7775